## PC card (2)
ใบควบคุมขบวนการผลิต
PROCESSING CONTROL CARD
เบอร์ใบควบคุมขบวนการผลิต | [6 empty] | Date | Issued by | Check by |  | Approved by
PC NO. ………………………… | [6 empty] | 2022-06-24
Processing Instruction no. |  |  |  | Customer | BANDO |  |  | Item code |  | 9A1100L
เบอร์การผลิต |  |  |  | ลูกค้า |  |  |  | รหัสผลิตภัณฑ์
Quantity ( kgs. ) |  | 6500KG |  | Yarn type | 1100-240-704M(035) |  |  | Bobbin mark |  | A
ปริมาณ ( กก. ) |  |  |  | ชนิดด้าย |  |  |  | เครื่องหมายป๊อบบิน
Actual outputs |  |  | Processing flow / กระบวนการผลิต |  |  |  |  | Lot No. of product |  | 22061
( ผลผลิตที่แท้จริง ) |  |  | S-1-3 |  |  |  |  | เบอร์ชุดผลิตภัณฑ์
Production | Process |  | Out put / ผลผลิตที่ได้ |  |  | Producting period |  | Waste weight | CHECKER
date |  | Doff no. | Unit weight | Number | Product | Start time | End time | ( kgs. ) | SHIFT | SIGN | Remark
วันที่ผลิต | กระบวนการ |  | น้ำหนัก/หน่วย | จำนวน | ผลผลิต | เวลาเริ่ม | เวลาสิ้นสุด | น้ำหนักของเสีย |  | (LEADER) | หมายเหตุ
TOTAL
* Remark (หมายเหตุ)
|  |  |  | Section Head (หัวหน้าหน่วย ) |  |  |  | Section MGR. ( หัวหน้าฝ่าย )
FM-TW-02-03 Effective date : 13/ July / 2017 Approved by : TW | [8 empty] | Retention : 15 year

## Raw material cheek sheet (2)
Raw Material Check Sheet (ใบตรวจเช็ควัตถุดิบก่อนการผลิต)
Processing Instruction no. |  |  |  | Customer |  | BANDO |  |  | Item code |  |  | 9A1100L
เบอร์การผลิต |  |  |  | ลูกค้า |  |  |  |  | รหัสผลิตภัณฑ์
Quantity ( kgs. ) |  | 1,1880KG. |  | Yarn type |  | 1100-240-704M(035) |  |  | Paper Tube Color |  |  | สีเขียว
ปริมาณ ( กก. ) |  |  |  | ชนิดด้าย |  |  |  |  | สีหลอด
Actual outputs |  |  | Processing flow / กระบวนการผลิต | [5 empty] | Lot No. of product |  |  | 23051
( ผลผลิตที่แท้จริง ) |  |  | S-1-3 | [5 empty] | เบอร์ชุดผลิตภัณฑ์
Production | Yarn type | Trace No. | Input |  |  | Defect Type ( ชนิดของเสีย ) | [5 empty] | CHECKEER |  | REMARK
date |  |  | (CH) | Doff. | Sp. No. | KEBA (เคบะ) | TRAVERSE (ด้ายพันกัน) | CROSSING (ด้ายไขว้) | SCRAPE TUBE (หลอดเป็นแผล) | FORM (ฟอร์มไม่ดี) | Stain (เปื้อนดำ) | SHIFT | SIGN
วันที่ผลิต | ชนิดด้าย |  | นำเข้า |  | เบอร์ แกน | [6 empty] | กะ | หน. กะ
[6 empty] | 1 | 2 | 3 | 4 | 5 | 6
TOTAL
* Remark ( หมายเหตุ )
1.) | เคบะ(KEBA) คือ วัตถุดิบที่แตกเป็นขน มีความยาวไม่เกิน 3 ซม.มีได้ไม่เกิน 5 เส้น OK. ถ้าเกินจากนี้ NG.
2.) | ด้ายพันกัน คือ เส้นด้ายวัตถุดิบที่หลุดออกพร้อมกันหลายเส้น ซึ่งอาจผูกกันเป็นปม
3.) | ด้ายไขว้ คือ เส้นด้ายวัตถุดิบที่ข้ามเส้นวัตถุดิบเส้นอื่นๆ มีความยาวไม่เกิน 3 ซม. พบ 1 เส้น NG.
4.) | หลอดเป็นแผล คือ หลอดฉีกขาด มีจุดที่ทำให้ด้ายเกี่ยว สะดุดเวลาด้ายวิ่งออก พบ 1 จุด NG.
5.) | ฟอร์มไม่ดี คือ ลักษณะลูกด้ายที่ผิดปกติ เช่น บวม , แอ่น เป็นต้น ถ้าเช็คเจอให้คัดแยกออกทันที
6.) | ด้ายเปื้อนดำ คือ ด้ายที่มีสิ่งแปลกปลอมมาเปื้อนทำให้มีสีเปลี่ยนไป เช่น ฝุ่น น้ำมัน เป็นต้น เมื่อพบแยกออกทันที
Issued by (ผู้ออกเอกสาร) |  |  |  |  | Section Head (หัวหน้าหน่วย ) |  |  |  |  | Section MGR. ( หัวหน้าฝ่าย )
FM-TW-07-02 Effective date : 27 / Jan / 16 Approved by : PD | [10 empty] | Retention : 15 year

## Condition S-1
Lot No : 23071 |  |  |  |  | Date | Issued by | Approved by
Production condition sheet ( ใบสภาวะการผลิต ) |  |  |  |  | 15/7/2023
Manufacturing conditions no. (เบอร์สภาวะการผลิต) |  |  | Yarn (ด้าย),(SC) |  |  | 1100T-240F-704M |  | โครงสร้างเชือก
Destination (ลูกค้า) |  | BANDO | Cord structure (โครงสร้างเชือก) |  |  | 9A 1100L |  | 1100T//2/5
Use (ผลิตภัณฑ์) |  | V - BELT | Standard twisting number (จำนวนเกลียวมาตรฐาน) , (SC) |  |  | 165.0+17 (S) X 83.0+12 (Z)T / M |  | ผู้เช็ค.......................
Processing route (ลำดับของกระบวนการ) |  |  | S - 1 S - 2 S - 3 S - 24
Twisting conditions (สภาวะการตีเกลียว) | [7 empty] | ผู้ทวนสอบ
|  |  |  | Class | First twisting ( การตีเกลียวครั้งที่ 1 )
[5 empty] | Standard ( ค่ามาตรฐาน ) |  | ACTUAL ( ค่าที่ได้จริง )
1 | Ring diameter (in) * lift length (in) |  |  |  | S-1-2
| เส้นผ่าศูนย์กลางของแหวน (นิ้ว)ความยาวลิฟท์(นิ้ว) |  |  |  | 8 1/2" R x 14" L
2 | Twist change gear |  |  | SC | ( I ) x ( J ) x ( K )
| การเปลี่ยนเกียร์ตีเกลียว |  |  |  | 72 x 62 x 66
3 | Lifter change gear |  |  |  | ( A ) x ( B )
| การเปลี่ยนลิฟเตอร์เกียร์ |  |  |  | 48 x 56
4 | Outer diameter fo motor pulley (mm)
| เส้นผ่าศูนย์กลางภายนอกของมอเตอร์พูลลี่ (มม.) |  |  |  | 217
5 | Traveller no. | [7 empty] | 5.5
| เบอร์ทราเวลเลอร์ |  |  |  | RK - 500 J x 1 Pcs.
6 | Couter Setting (unit weight) |  |  |  | 12,000+30 M ( 2.75+0.05 Kg. )
| ความยาว (น้ำหนัก / หน่วย ) |  |  |  | 24,000+30 M ( 5.50+0.05 Kg. )
7 | Counter system |  |  |  | เมื่อด้ายเต็ม Counter ที่ตั้งไว้
| ระบบการทำงานของ Counter |  |  |  | เครื่องต้องหยุดและมีสัญญาณไฟเตือน |  | YES | NO
8 | SENSER YARN BREAK |  |  |  | เมื่อด้ายขาด เครื่องหยุด
| ระบบการทำงานของเซ็นเซอร์เตือนเมื่อด้ายขาด |  |  |  | และมีสัญญาณเตือน |  | YES | NO
| Actual Value ( ค่าที่ตรวจสอบได้จริง ) |  |  |  | Standard ( ค่ามาตรฐาน ) |  | ACTUAL ( ค่าที่ได้จริง )
9 | Calculated twisting number ( t/m) |  |  | SC |  |  |  |  | 165 | 148 | 182
| จำนวนการตีเกลียวที่คำนวณ (เกลียว/เมตร) |  |  |  | 165.0 ( S ) + 17 |  |  |  | 3800 | 3830 | 3770
10 | Number of spindle rotation (rpm)
| จำนวนรอบหมุนของสปินเดิล (รอบ / นาที) |  |  |  | 3,800 + 30 |  |  |  | 23.0303 | 25.87838 | 20.71429
11 | Yarn speed ( m / min ) | [5 empty] | คำนวนโดย ข้อ 10 ตั้ง หารด้วย ข้อ 9
| ความเร็วของด้าย (เมตร / นาที) |  |  |  | 23.29 + 2.58 |  |  |  |  | 2.316017 | 2.848075
12 | Special mention |  |  |  | รอยต่อ |  | มีรอยต่อ
| หมายเหตุ |  |  |  | มี | ไม่มี | ไม่มีรอยต่อ
[5 empty] | รอยต่อต้องไม่เกิน 2 จุด ต่อ 1 Bobbin |  | OK. | NO.
Reason of condition change (เหตุผลที่เปลี่ยนสภาวะ)
หมายเหตุ |  |  |  |  | PIC | Checked | Approved
1) No. 1,2,3,4,7,8,10 Maintenance is responsible for checking |  |  |  |  | Maintenance
(หัวข้อที่ 1,2,3,4,7,8,10 Maintenance เป็นผู้รับผิดชอบในการตรวจสอบ)
2) No. 5,6,9,11,12 Production site is responsible for checking | [5 empty] | Maintenance | Maintenance Leader
(หัวข้อที่ 5,6,9,11,12 ฝ่ายผลิตเป็นผู้รับผิดชอบในการตรวจสอบ) |  |  |  |  | Production
3.)ผู้ที่สามารถเปิดเครื่องได้คือผู้ที่ทวนสอบสภาวะการผลิต(เรียงตามลำดับ)
(หัวหน้ากะ, รองหัวหน้ากะ,พนักงานประจำเครื่อง) | [5 empty] | Shift Leader | Production Sect. Mgr.
RF-TW-10-06 Effective date : 19 /July/18 Approved by : TW | [6 empty] | Retention : 15 year

## Condition S-2
Lot No. 23071 | [5 empty] | Date | Issued by | Approved by
Production condition sheet ( ใบสภาวะการผลิต ) | [5 empty] | 15/7/2023
Manufacturing conditions no. (เบอร์สภาวะการผลิต) |  |  | Yarn (ด้าย) , (SC) |  |  | 1100T-240F-704M |  | โครงสร้างเชือก
Destination (ลูกค้า) |  | BANDO | Cord structure (โครงสร้างเชือก) |  |  | 9A 1100L |  | 1100T//2/5
Use (ผลิตภัณฑ์) |  | V - BELT | Standard twisting number (จำนวนเกลียวมาตรฐาน) , (SC) |  |  | 165.0+17 ( S ) X 83.0+12 ( Z ) T / M |  | ผู้เช็ค.......................
Processing route (ลำดับของกระบวนการ) |  |  | S - 1 S - 2 S - 3 S - 24
1. Twisting conditions (สภาวะการตีเกลียว) | [7 empty] | ผู้ทวนสอบ
|  |  | Class | M/C | SECOND TWISTING ( การตีเกลียวครั้งที่ 2 )
[5 empty] | STANDARD (ค่ามาตรฐาน) |  | ACTUAL (ค่าที่ได้จริง)
1 | Ring diameter (in) * lift length (in) |  |  |  | S - 2- 1
เส้นผ่าศูนย์กลางของแหวน (นิ้ว)
| ความยาวลิฟท์ (นิ้ว) |  |  |  | 10" R x 20" L
2 | Twist change gear |  | SC | S-2-1 | ( A ) x ( B ) x ( C ) x ( X )
| การเปลี่ยนเกียร์ตีเกลียว |  |  | S-2-2 | 55 x 65 x 75 x 38
|  |  |  | S-2-3 | 83
3 | Lifter change gear |  |  |  | 53
การเปลี่ยนลิฟเตอร์เกียร์
4 | Outer diameter fo motor pulley (mm) |  |  | S-2-1 | 192
| เส้นผ่าศูนย์กลางภายนอกของมอเตอร์พูลลี่ (มม.) |  |  | S-2-2
| Speed setting |  |  | S-2-3 | 2250
5 | Traveller no.
| เบอร์ทราเวลเลอร์ |  |  |  | RK - 3000 L
6 | Couter (unit weight) |  |  | S-2-1 | 11,400+20M ( 13.5+0.5 Kg. )
| ความยาว (น้ำหนัก / หน่วย) |  |  | S-2-2
S-2-3
7 | Counter system |  |  |  | เมื่อด้ายเต็ม Counter ที่ตั้งไว้
| ระบบการทำงานของ Counter |  |  |  | เครื่องต้องหยุดและมีสัญญาณไฟเตือน |  | YES | NO
Actual Value ( ค่าที่ตรวจสอบได้จริง ) |  |  |  |  | Standard ( ค่ามาตรฐาน ) |  | ACTUAL ( ค่าที่ได้จริง )
8 | Calculated twisting number ( t/m) |  | SC
| จำนวนการตีเกลียวที่คำนวณ (เกลียว/เมตร) |  |  |  | 83.0 ( Z )+12 |  |  |  | 83 | 71 | 95
9 | Number of spindle rotation (rpm) | [7 empty] | 2250 | 2280 | 2220
| จำนวนรอบหมุนของสปินเดิล (รอบ / นาที) |  |  |  | 2250 + 30
10 | Yarn speed ( m / min ) | [5 empty] | คำนวนโดย ข้อ 9 ตั้ง หารด้วย ข้อ 8 |  | 27.10843 | 32.11268 | 23.36842
| ความเร็วของด้าย (เมตร / นาที) |  |  |  | 27.74 + 4.37
11 | Special mention หมายเหตุ
หมายเหตุ | [5 empty] | PIC | Checked | Approved |  | 3.740013
1) No. 1,2,3,4,7,9 Maintenance is responsible for checking | [5 empty] | Maintenance |  |  |  | 5.004242
(หัวข้อที่ 1,2,3,7,9 Maintenance เป็นผู้รับผิดชอบในการตรวจสอบ)
2) No. 5,6,8,10,11 Production site is responsible for checking | [6 empty] | Maintenance | Maintenance Leader
(หัวข้อที่ 5,6,8,10,11 ฝ่ายผลิตเป็นผู้รับผิดชอบในการตรวจสอบ) | [5 empty] | Production
3.)ผู้ที่สามารถเปิดเครื่องได้คือผู้ที่ทวนสอบสภาวะการผลิต(เรียงตามลำดับ)
(หัวหน้ากะ, รองหัวหน้ากะ,พนักงานประจำเครื่อง) | [6 empty] | Shift Leader | Sect. Mgr.
RF-TW-11 -06 Effective date : 19 / July / 18 Approved by : TW | [7 empty] | Retention : 15 year
11565+20M
11,500+20M

## Condition S-3
Lot No : 23061 |  |  |  |  | Date | Issued by | Approved by
Rewingding Conditions สภาวะการกรอ |  |  |  |  | 15/7/2023
User ( ลูกค้า ) |  | BANDO
Use ( ผลิตภัณฑ์ ) |  | V - BELT
Yarn ( ด้าย ) , (SC) |  | 1100T - 240F - 704M ( JAPAN )
Cord structure ( โครงสร้างเชือก ) |  |  |  | R 1000//2/5 ( 9A - 1100L ) |  |  |  | 21/
Twist spec ( จำนวนเกลียวที่ต้องการ ),(SC) |  |  |  | 165.0+17 ( S ) X 83.0+12 ( Z ) T / M
No. | Machine ( เครื่องจักร ) |  | Class | S - 3 ( 12" REWINDER )
|  |  |  | Standard (ค่ามาตรฐาน) |  | Actual (ค่าที่ได้จริง)
1 | Number of wind
| จำนวนที่กรอ |  |  | 3.5
2 | Chang gear ( T ) |  |  | A x B
| การเปลี่ยนเกียร์ |  |  | 105 x 69
3 | Cord gauge ( mm )
| ความหนา |  |  | 1.55
4 | Ave Yarn speed ( M/MIN ) |  |  | 300 + 30
ความเร็วเฉลี่ยของด้าย
5 | Knot standard
| มาตรฐานปม |  |  | ไม่เอารอยต่อ
6 | Tail standard
| มาตรฐานหาง |  |  | ต่ำสุด 50 ซม.
7 | Paper tube
| หลอดกระดาษ |  |  | สีฟ้าหนา Size 12"
8 | Wind weight ( Kg. )
| น้ำหนักที่กรอ ( กก. ) |  |  | 13.5 + 0.6
9 | Packing standard
| มาตรฐานการบรรจุ |  |  | 30 ม้วน / พาเลท
10 | Special matters |  |  | SLD Voltage 130 + 10 V
หมายเหตุ |  |  |  |  | PIC | Checked | Approved
No. 1,2,3,4,10 Maintenance is responsible for checking |  |  |  |  | Maintenance
(หัวข้อที่ 1,2,3,4,10 Maintenance เป็นผู้รับผิดชอบในการตรวจสอบ) | [5 empty] | Maintenance | Maintenance Leader
No. 5,6,7,8,9 Production site is responsible for checking |  |  |  |  | Production
(หัวข้อที่ 5,6,7,8,9 ฝ่ายผลิตเป็นผู้รับผิดชอบในการตรวจสอบ) | [5 empty] | Shift Leader | Sect. Mgr.
RF-TW-12-03 Effective date : 27 / Nov / 15 Approved by : PD | [5 empty] | Retention : 15 year

## PC card
ใบควบคุมขบวนการผลิต
PROCESSING CONTROL CARD
เบอร์ใบควบคุมขบวนการผลิต | [6 empty] | Date | Issued by |  |  | Approved by
PC NO. ………………………… | [6 empty] | 15/7/2023
Processing Instruction no. |  |  |  | Customer | BANDO |  |  | Item code |  | 9A-1100L
เบอร์การผลิต |  |  |  | ลูกค้า |  |  |  | รหัสผลิตภัณฑ์
Quantity ( kgs. ) |  | 15,400 KG. |  | Yarn type | 1100-240-704M(035) |  |  | Bobbin mark |  | AL
ปริมาณ ( กก. ) |  |  |  | ชนิดด้าย |  |  |  | เครื่องหมายป๊อบบิน
Actual outputs |  |  | Processing flow / กระบวนการผลิต |  |  |  |  | Lot No. of product |  | 23071
( ผลผลิตที่แท้จริง ) |  |  | S-1-2 |  |  |  |  | เบอร์ชุดผลิตภัณฑ์
Production | Process |  | Out put / ผลผลิตที่ได้ |  |  | Producting period |  | Waste weight | CHECKER
date |  | Doff no. | Unit weight | Number | Product | Start time | End time | ( kgs. ) | SHIFT | SIGN | Remark
วันที่ผลิต | กระบวนการ |  | น้ำหนัก/หน่วย | จำนวน | ผลผลิต | เวลาเริ่ม | เวลาสิ้นสุด | น้ำหนักของเสีย |  | (LEADER) | หมายเหตุ
TOTAL
* Remark (หมายเหตุ)
|  |  |  | Section Head (หัวหน้าหน่วย ) |  |  |  | Section MGR. ( หัวหน้าฝ่าย )
FM-TW-02-03 Effective date : 13/ July / 2017 Approved by : TW | [8 empty] | Retention : 15 year

## Raw material cheek sheet
Raw Material Check Sheet (ใบตรวจเช็ควัตถุดิบก่อนการผลิต)
Processing Instruction no. |  |  |  | Customer |  | BANDO |  |  | Item code |  |  | 9A1100L
เบอร์การผลิต |  |  |  | ลูกค้า |  |  |  |  | รหัสผลิตภัณฑ์
Quantity ( kgs. ) |  | 15,400 KG |  | Yarn type |  | 1100-240-704M(035) |  |  | Paper Tube Color |  |  | สีเขียว
ปริมาณ ( กก. ) |  |  |  | ชนิดด้าย |  |  |  |  | สีหลอด
Actual outputs |  |  | Processing flow / กระบวนการผลิต | [5 empty] | Lot No. of product |  |  | 23071
( ผลผลิตที่แท้จริง ) |  |  | S-1-2 | [5 empty] | เบอร์ชุดผลิตภัณฑ์
Production | Yarn type | Trace No. | Input |  |  | Defect Type ( ชนิดของเสีย ) | [5 empty] | CHECKEER |  | REMARK
date |  |  | (CH) | Doff. | Sp. No. | KEBA (เคบะ) | TRAVERSE (ด้ายพันกัน) | CROSSING (ด้ายไขว้) | SCRAPE TUBE (หลอดเป็นแผล) | FORM (ฟอร์มไม่ดี) | Stain (เปื้อนดำ) | SHIFT | SIGN
วันที่ผลิต | ชนิดด้าย |  | นำเข้า |  | เบอร์ แกน | [6 empty] | กะ | หน. กะ
[6 empty] | 1 | 2 | 3 | 4 | 5 | 6
TOTAL
* Remark ( หมายเหตุ )
1.) | เคบะ(KEBA) คือ วัตถุดิบที่แตกเป็นขน มีความยาวไม่เกิน 3 ซม.มีได้ไม่เกิน 5 เส้น OK. ถ้าเกินจากนี้ NG.
2.) | ด้ายพันกัน คือ เส้นด้ายวัตถุดิบที่หลุดออกพร้อมกันหลายเส้น ซึ่งอาจผูกกันเป็นปม
3.) | ด้ายไขว้ คือ เส้นด้ายวัตถุดิบที่ข้ามเส้นวัตถุดิบเส้นอื่นๆ มีความยาวไม่เกิน 3 ซม. พบ 1 เส้น NG.
4.) | หลอดเป็นแผล คือ หลอดฉีกขาด มีจุดที่ทำให้ด้ายเกี่ยว สะดุดเวลาด้ายวิ่งออก พบ 1 จุด NG.
5.) | ฟอร์มไม่ดี คือ ลักษณะลูกด้ายที่ผิดปกติ เช่น บวม , แอ่น เป็นต้น ถ้าเช็คเจอให้คัดแยกออกทันที
6.) | ด้ายเปื้อนดำ คือ ด้ายที่มีสิ่งแปลกปลอมมาเปื้อนทำให้มีสีเปลี่ยนไป เช่น ฝุ่น น้ำมัน เป็นต้น เมื่อพบแยกออกทันที
Issued by (ผู้ออกเอกสาร) |  |  |  |  | Section Head (หัวหน้าหน่วย ) |  |  |  |  | Section MGR. ( หัวหน้าฝ่าย )
FM-TW-07-02 Effective date : 27 / Jan / 16 Approved by : PD | [10 empty] | Retention : 15 year