## P1670ZFT T1 CD2301-1
CS - 7 , CS - 8 , CS - 9 Production Condition ( สภาวะการผลิต CS - 7 , CS - 8 , CS - 9 )
Customer (ลูกค้า) |  | Flexitech |  | Test 1 (CD2301-1) |  |  |  | Issued (ออกโดย) |  | Approved (อนุมัติโดย)
Product Code (รหัสผลิตภัณฑ์) |  | P1670ZFT | [5 empty] | In charge (ผู้รับผิดชอบ)
For use (การใช้งาน) |  | BRAKE HOSE | [5 empty] | Date (ว.ด.ป.)
Information for raw material (ข้อมูลวัตถุดิบ) | [7 empty] | ต้องการ RPU = 2.2 + 0.7%
| Cord structure (โครงสร้างเชือก) |  | P1670T/1 |  |  | Yarn type (ชนิดด้าย) |  | 1670T-360F-705M
| 1st twist (การตีเกลียวครั้งที่ 1) |  | 125 + 10 (Z) T/M |  |  | 2nd twist (การตีเกลียวครั้งที่ 2)
| Shape of yarn(รูปร่างของด้าย) |  | Paper Tube (หลอดกระดาษ) P1670ZFT |  |  |  | Weight (Kg) น้ำหนัก (กก.) |  |  | 0.5 kg
—
Process setting Tension
(การปฏิบัติทิศทางการตึง)
| Knot Condition (สภาวะการต่อด้าย) |  | Air splicer (ใช้ลมต่อ) |  |  |  | Super Nylon knot (ใช้การผูกด้วยมือ)
| Condition (สภาวะ) | Stretch (การยืด) % |  | Temp.(อุณหภูมิ) C |  | Pass(การพาดผ่าน) |  |  | Tension(แรงตึง) g/cord
| Dryer(ช่วงทำให้แห้ง) | 101.0 + 0.2 SC. |  | 245 + 3 SC. |  |  | 5 |  |  |  | 101
| Hot (ช่วงร้อน) | 102.5 + 0.2 SC. |  | 252 + 3 SC. |  |  | 2 |  |  |  | 102.5
| Normal(ช่วงปกติ) | 97.5 + 0.2 SC. |  | 252 + 3 SC. |  |  | 2 |  |  |  | 97.5
| Total (รวม) | 101.0 + 0.2 |  |  |  |  | 9 |  |  |  | 301
| Speed (m/min)(ความเร็วรอบ) |  | 90.0 + 0.5 SC. |  | No.of cords of processing(จำนวนเชือกที่ใช้กับขบวนการ) |  |  |  |  | 125 + 5 | 101
| Sofnor(ปรับให้นิ่ม) | 50 mm. |  |  | Draw nip(ลูกกลิ้งกด) |  | 1.5 kg/cm²
| Dipping(การจุ่ม) |  |  | No. 1 (ครั้งที่ 1 ) |  |  |  | No.2(ครั้งที่ 2)
| Solution name(Concentration) (ความเข้มข้น) |  |  | KT - 02 (1.3 %) |  |  |  |  | Iso rev3(10.0%)
| Nip roller pressure (kg/cm2) |  | Front (หน้า) |  | 0 |  |  |  | 0
| (แรงดันลูกกลิ้ง) กก./ซม2 |  | Back (หลัง) |  | 1.0 + 0.2 |  |  |  | 1.1 + 0.2
WPU standard (%) (มาตรฐานการดูดซับน้ำยา)
| Contact pressure(kg)(แรงดันสัมผัส) |  | > 3.8 | Down (ลง) | Base wind gear ( เฟืองการตั้งการม้วน ) |  |  | 3.75
| Traverse guide size(ขนาดตัวนำพา) |  | 2mm. | small (เล็ก) | Wind voltage set (Volt) (แรงดันการม้วน) |  |  | 120 + 3
| Ayame daial (การปรับความห่าง) |  | 17.75 + 0.5 |  | Tension spring (g) (แรงตึงสปริง ) |  |  | Tension weight / None (ไม่ใช้ลูกตุ้ม) Spring Tenstion > 450 g./ Spring Small (ใช้สปริงเล็ก)
| Packing standard (มาตรฐานการบรรจุ) |  | 0.5 |  | Tube color (หลอดสี) |  |  | 12" TORAY (Green)สีเขียว
| Tail (หาง) |  | No (ไม่ต้องการ)
| Counter setting (m) (การตั้งความยาว) |  | 3000+ 300 |  |  | Cheese weight (kg) (น้ำหนักลูกด้าย) |  |  |  | 0.5 kg
| How to start production |  | 200m must be waste to get good product. Please set counter 200m, after pass 200m wind up product.
| (เมื่อเริ่มต้นการผลิต) |  | 200 เมตรจำเป็นต้องมีของเสียก่อนไปถึงการผลิตที่ดี , โปรดปรับความยาว 200 เมตร ,หลังจากผ่านไป 200 เมตรแล้วจึงทำการตัดการผลิต)
| Rewind (การกรอ) |  | 1.) ด้ายกรอที่ S-22 เฉพาะไขว้และบวม 2.) S-9 ไม่ต้องใส่ลูกตุ้ม 3.) เปิด AYAME นิดหน่อยช่วยด้ายไขว้
| Package (การบรรจุ) |  | Poly black bag (ถุงพลาสติกดำ)
| Sampling (การสุ่มตัวอย่าง) |  | (การผลิตเริ่มต้น 6 ลูกต่อ 1 Lot , 300 เมตรต่อ 1 ลูก Sp.20,40,60,80,100,118 )
Remark :
1. Exhaust Fan Dryer = 34 Hz.
| 2. Exhaust Fan H&N = 20 Hz. |  |  |  | Use Spong (ใช้ฟองน้ำ)
** ก่อนจะเดินเครื่องทุกครั้ง ต้องตวจสอบสภาพ ของ Winding Condition ทุกครั้ง .สภาพของแกน Cambox ต้องขนาน กับแกน Spindle ไม่เอียงชำรุด แตก หลวม
ต้องถอดลูกตุ้มออก ใช้ Sping tension วัดแรงดึง ทุกแกน ค่าที่วัดได้ ต้องมากกว่า 450 g. ทุกแกน
RF-CS-11 Effective date : 25 / July / 2014 Approved by : CS | [8 empty] | Retention : 15 year
P1670ZFT
CS - 9 WINDER ( การกรอ )
CS - 7 CREEL ( ใส่ลูกด้าย )
CS - 8 CORD SETTER ( เชือกเคลือบน้ำยา )

## P1670ZFT T2 CD2301-2
CS - 7 , CS - 8 , CS - 9 Production Condition ( สภาวะการผลิต CS - 7 , CS - 8 , CS - 9 )
Customer (ลูกค้า) |  | Flexitech |  | Test 2 (CD2301-2) |  |  |  | Issued (ออกโดย) |  | Approved (อนุมัติโดย)
Product Code (รหัสผลิตภัณฑ์) |  | P1670ZFT | [5 empty] | In charge (ผู้รับผิดชอบ)
For use (การใช้งาน) |  | BRAKE HOSE | [5 empty] | Date (ว.ด.ป.)
Information for raw material (ข้อมูลวัตถุดิบ) | [7 empty] | ต้องการ RPU = 2.2 + 0.7%
| Cord structure (โครงสร้างเชือก) |  | P1670T/1 |  |  | Yarn type (ชนิดด้าย) |  | 1670T-360F-705M
| 1st twist (การตีเกลียวครั้งที่ 1) |  | 125 + 10 (Z) T/M |  |  | 2nd twist (การตีเกลียวครั้งที่ 2)
| Shape of yarn(รูปร่างของด้าย) |  | Paper Tube (หลอดกระดาษ) P1670ZFT |  |  |  | Weight (Kg) น้ำหนัก (กก.) |  |  | 0.5 kg
—
Process setting Tension
(การปฏิบัติทิศทางการตึง)
| Knot Condition (สภาวะการต่อด้าย) |  | Air splicer (ใช้ลมต่อ) |  |  |  | Super Nylon knot (ใช้การผูกด้วยมือ)
| Condition (สภาวะ) | Stretch (การยืด) % |  | Temp.(อุณหภูมิ) C |  | Pass(การพาดผ่าน) |  |  | Tension(แรงตึง) g/cord
| Dryer(ช่วงทำให้แห้ง) | 101.0 + 0.2 SC. |  | 245 + 3 SC. |  |  | 5 |  |  |  | 101
| Hot (ช่วงร้อน) | 102.5 + 0.2 SC. |  | 252 + 3 SC. |  |  | 2 |  |  |  | 102.5
| Normal(ช่วงปกติ) | 98.5 + 0.2 SC. |  | 252 + 3 SC. |  |  | 2 |  |  |  | 98.5
| Total (รวม) | 102.0 + 0.2 |  |  |  |  | 9 |  |  |  | 302
| Speed (m/min)(ความเร็วรอบ) |  | 90.0 + 0.5 SC. |  | No.of cords of processing(จำนวนเชือกที่ใช้กับขบวนการ) |  |  |  |  | 125 + 5
| Sofnor(ปรับให้นิ่ม) | 50 mm. |  |  | Draw nip(ลูกกลิ้งกด) |  | 1.5 kg/cm²
| Dipping(การจุ่ม) |  |  | No. 1 (ครั้งที่ 1 ) |  |  |  | No.2(ครั้งที่ 2)
| Solution name(Concentration) (ความเข้มข้น) |  |  | KT - 02 (1.3 %) |  |  |  |  | Iso rev3(10.0%)
| Nip roller pressure (kg/cm2) |  | Front (หน้า) |  | 0 |  |  |  | 0
| (แรงดันลูกกลิ้ง) กก./ซม2 |  | Back (หลัง) |  | 1.0 + 0.2 |  |  |  | 1.1 + 0.2
WPU standard (%) (มาตรฐานการดูดซับน้ำยา)
| Contact pressure(kg)(แรงดันสัมผัส) |  | > 3.8 | Down (ลง) | Base wind gear ( เฟืองการตั้งการม้วน ) |  |  | 3.75
| Traverse guide size(ขนาดตัวนำพา) |  | 2mm. | small (เล็ก) | Wind voltage set (Volt) (แรงดันการม้วน) |  |  | 120 + 3
| Ayame daial (การปรับความห่าง) |  | 17.75 + 0.5 |  | Tension spring (g) (แรงตึงสปริง ) |  |  | Tension weight / None (ไม่ใช้ลูกตุ้ม) Spring Tenstion > 450 g./ Spring Small (ใช้สปริงเล็ก)
| Packing standard (มาตรฐานการบรรจุ) |  | 0.5 |  | Tube color (หลอดสี) |  |  | 12" TORAY (Green)สีเขียว
| Tail (หาง) |  | No (ไม่ต้องการ)
| Counter setting (m) (การตั้งความยาว) |  | 3000+ 300 |  |  | Cheese weight (kg) (น้ำหนักลูกด้าย) |  |  |  | 0.5 kg
| How to start production |  | 200m must be waste to get good product. Please set counter 200m, after pass 200m wind up product.
| (เมื่อเริ่มต้นการผลิต) |  | 200 เมตรจำเป็นต้องมีของเสียก่อนไปถึงการผลิตที่ดี , โปรดปรับความยาว 200 เมตร ,หลังจากผ่านไป 200 เมตรแล้วจึงทำการตัดการผลิต)
| Rewind (การกรอ) |  | 1.) ด้ายกรอที่ S-22 เฉพาะไขว้และบวม 2.) S-9 ไม่ต้องใส่ลูกตุ้ม 3.) เปิด AYAME นิดหน่อยช่วยด้ายไขว้
| Package (การบรรจุ) |  | Poly black bag (ถุงพลาสติกดำ)
| Sampling (การสุ่มตัวอย่าง) |  | (การผลิตเริ่มต้น 6 ลูกต่อ 1 Lot , 300 เมตรต่อ 1 ลูก Sp.20,40,60,80,100,118 )
Remark :
1. Exhaust Fan Dryer = 34 Hz.
| 2. Exhaust Fan H&N = 20 Hz. |  |  |  | Use Spong (ใช้ฟองน้ำ)
** ก่อนจะเดินเครื่องทุกครั้ง ต้องตวจสอบสภาพ ของ Winding Condition ทุกครั้ง .สภาพของแกน Cambox ต้องขนาน กับแกน Spindle ไม่เอียงชำรุด แตก หลวม
ต้องถอดลูกตุ้มออก ใช้ Sping tension วัดแรงดึง ทุกแกน ค่าที่วัดได้ ต้องมากกว่า 450 g. ทุกแกน
RF-CS-11 Effective date : 25 / July / 2014 Approved by : CS | [8 empty] | Retention : 15 year
P1670ZFT
CS - 9 WINDER ( การกรอ )
CS - 7 CREEL ( ใส่ลูกด้าย )
CS - 8 CORD SETTER ( เชือกเคลือบน้ำยา )

## P1670ZFT T3 CD2301-3 (2)
CS - 7 , CS - 8 , CS - 9 Production Condition ( สภาวะการผลิต CS - 7 , CS - 8 , CS - 9 )
Customer (ลูกค้า) |  | Flexitech |  | Test 3 (CD2301-3) |  |  |  | Issued (ออกโดย) |  | Approved (อนุมัติโดย)
Product Code (รหัสผลิตภัณฑ์) |  | P1670ZFT | [5 empty] | In charge (ผู้รับผิดชอบ)
For use (การใช้งาน) |  | BRAKE HOSE | [5 empty] | Date (ว.ด.ป.)
Information for raw material (ข้อมูลวัตถุดิบ) | [7 empty] | ต้องการ RPU = 2.2 + 0.7%
| Cord structure (โครงสร้างเชือก) |  | P1670T/1 |  |  | Yarn type (ชนิดด้าย) |  | 1670T-360F-705M
| 1st twist (การตีเกลียวครั้งที่ 1) |  | 125 + 10 (Z) T/M |  |  | 2nd twist (การตีเกลียวครั้งที่ 2)
| Shape of yarn(รูปร่างของด้าย) |  | Paper Tube (หลอดกระดาษ) P1670ZFT |  |  |  | Weight (Kg) น้ำหนัก (กก.) |  |  | 0.5 kg
—
Process setting Tension
(การปฏิบัติทิศทางการตึง)
| Knot Condition (สภาวะการต่อด้าย) |  | Air splicer (ใช้ลมต่อ) |  |  |  | Super Nylon knot (ใช้การผูกด้วยมือ)
| Condition (สภาวะ) | Stretch (การยืด) % |  | Temp.(อุณหภูมิ) C |  | Pass(การพาดผ่าน) |  |  | Tension(แรงตึง) g/cord
| Dryer(ช่วงทำให้แห้ง) | 101.0 + 0.2 SC. |  | 245 + 3 SC. |  |  | 5 |  |  |  | 101
| Hot (ช่วงร้อน) | 102.5 + 0.2 SC. |  | 252 + 3 SC. |  |  | 2 |  |  |  | 102.5
| Normal(ช่วงปกติ) | 99.5 + 0.2 SC. |  | 252 + 3 SC. |  |  | 2 |  |  |  | 99.5
| Total (รวม) | 103.0 + 0.2 |  |  |  |  | 9 |  |  |  | 303
| Speed (m/min)(ความเร็วรอบ) |  | 90.0 + 0.5 SC. |  | No.of cords of processing(จำนวนเชือกที่ใช้กับขบวนการ) |  |  |  |  | 125 + 5
| Sofnor(ปรับให้นิ่ม) | 50 mm. |  |  | Draw nip(ลูกกลิ้งกด) |  | 1.5 kg/cm²
| Dipping(การจุ่ม) |  |  | No. 1 (ครั้งที่ 1 ) |  |  |  | No.2(ครั้งที่ 2)
| Solution name(Concentration) (ความเข้มข้น) |  |  | KT - 02 (1.3 %) |  |  |  |  | Iso rev3(10.0%)
| Nip roller pressure (kg/cm2) |  | Front (หน้า) |  | 0 |  |  |  | 0
| (แรงดันลูกกลิ้ง) กก./ซม2 |  | Back (หลัง) |  | 1.0 + 0.2 |  |  |  | 1.1 + 0.2
WPU standard (%) (มาตรฐานการดูดซับน้ำยา)
| Contact pressure(kg)(แรงดันสัมผัส) |  | > 3.8 | Down (ลง) | Base wind gear ( เฟืองการตั้งการม้วน ) |  |  | 3.75
| Traverse guide size(ขนาดตัวนำพา) |  | 2mm. | small (เล็ก) | Wind voltage set (Volt) (แรงดันการม้วน) |  |  | 120 + 3
| Ayame daial (การปรับความห่าง) |  | 17.75 + 0.5 |  | Tension spring (g) (แรงตึงสปริง ) |  |  | Tension weight / None (ไม่ใช้ลูกตุ้ม) Spring Tenstion > 450 g./ Spring Small (ใช้สปริงเล็ก)
| Packing standard (มาตรฐานการบรรจุ) |  | 0.5 |  | Tube color (หลอดสี) |  |  | 12" TORAY (Green)สีเขียว
| Tail (หาง) |  | No (ไม่ต้องการ)
| Counter setting (m) (การตั้งความยาว) |  | 3000+ 300 |  |  | Cheese weight (kg) (น้ำหนักลูกด้าย) |  |  |  | 0.5 kg
| How to start production |  | 200m must be waste to get good product. Please set counter 200m, after pass 200m wind up product.
| (เมื่อเริ่มต้นการผลิต) |  | 200 เมตรจำเป็นต้องมีของเสียก่อนไปถึงการผลิตที่ดี , โปรดปรับความยาว 200 เมตร ,หลังจากผ่านไป 200 เมตรแล้วจึงทำการตัดการผลิต)
| Rewind (การกรอ) |  | 1.) ด้ายกรอที่ S-22 เฉพาะไขว้และบวม 2.) S-9 ไม่ต้องใส่ลูกตุ้ม 3.) เปิด AYAME นิดหน่อยช่วยด้ายไขว้
| Package (การบรรจุ) |  | Poly black bag (ถุงพลาสติกดำ)
| Sampling (การสุ่มตัวอย่าง) |  | (การผลิตเริ่มต้น 6 ลูกต่อ 1 Lot , 300 เมตรต่อ 1 ลูก Sp.20,40,60,80,100,118 )
Remark :
1. Exhaust Fan Dryer = 34 Hz.
| 2. Exhaust Fan H&N = 20 Hz. |  |  |  | Use Spong (ใช้ฟองน้ำ)
** ก่อนจะเดินเครื่องทุกครั้ง ต้องตวจสอบสภาพ ของ Winding Condition ทุกครั้ง .สภาพของแกน Cambox ต้องขนาน กับแกน Spindle ไม่เอียงชำรุด แตก หลวม
ต้องถอดลูกตุ้มออก ใช้ Sping tension วัดแรงดึง ทุกแกน ค่าที่วัดได้ ต้องมากกว่า 450 g. ทุกแกน
RF-CS-11 Effective date : 25 / July / 2014 Approved by : CS | [8 empty] | Retention : 15 year
P1670ZFT
CS - 9 WINDER ( การกรอ )
CS - 7 CREEL ( ใส่ลูกด้าย )
CS - 8 CORD SETTER ( เชือกเคลือบน้ำยา )

## P1670ZFT T4 CD2301-4 (2)
CS - 7 , CS - 8 , CS - 9 Production Condition ( สภาวะการผลิต CS - 7 , CS - 8 , CS - 9 )
Customer (ลูกค้า) |  | Flexitech |  | Test 4 (CD2301-4) |  |  |  | Issued (ออกโดย) |  | Approved (อนุมัติโดย)
Product Code (รหัสผลิตภัณฑ์) |  | P1670ZFT | [5 empty] | In charge (ผู้รับผิดชอบ)
For use (การใช้งาน) |  | BRAKE HOSE | [5 empty] | Date (ว.ด.ป.)
Information for raw material (ข้อมูลวัตถุดิบ) | [7 empty] | ต้องการ RPU = 2.2 + 0.7%
| Cord structure (โครงสร้างเชือก) |  | P1670T/1 |  |  | Yarn type (ชนิดด้าย) |  | 1670T-360F-705M
| 1st twist (การตีเกลียวครั้งที่ 1) |  | 125 + 10 (Z) T/M |  |  | 2nd twist (การตีเกลียวครั้งที่ 2)
| Shape of yarn(รูปร่างของด้าย) |  | Paper Tube (หลอดกระดาษ) P1670ZFT |  |  |  | Weight (Kg) น้ำหนัก (กก.) |  |  | 0.5 kg
—
Process setting Tension
(การปฏิบัติทิศทางการตึง)
| Knot Condition (สภาวะการต่อด้าย) |  | Air splicer (ใช้ลมต่อ) |  |  |  | Super Nylon knot (ใช้การผูกด้วยมือ)
| Condition (สภาวะ) | Stretch (การยืด) % |  | Temp.(อุณหภูมิ) C |  | Pass(การพาดผ่าน) |  |  | Tension(แรงตึง) g/cord
| Dryer(ช่วงทำให้แห้ง) | 101.0 + 0.2 SC. |  | 245 + 3 SC. |  |  | 5 |  |  |  | 101
| Hot (ช่วงร้อน) | 102.5 + 0.2 SC. |  | 252 + 3 SC. |  |  | 2 |  |  |  | 102.5
| Normal(ช่วงปกติ) | 98.5 + 0.2 SC. |  | 252 + 3 SC. |  |  | 2 |  |  |  | 98.5
| Total (รวม) | 102.0 + 0.2 |  |  |  |  | 9 |  |  |  | 302
| Speed (m/min)(ความเร็วรอบ) |  | 70.0 + 0.5 SC. |  | No.of cords of processing(จำนวนเชือกที่ใช้กับขบวนการ) |  |  |  |  | 125 + 5
| Sofnor(ปรับให้นิ่ม) | 50 mm. |  |  | Draw nip(ลูกกลิ้งกด) |  | 1.5 kg/cm²
| Dipping(การจุ่ม) |  |  | No. 1 (ครั้งที่ 1 ) |  |  |  | No.2(ครั้งที่ 2)
| Solution name(Concentration) (ความเข้มข้น) |  |  | KT - 02 (1.3 %) |  |  |  |  | Iso rev3(10.0%)
| Nip roller pressure (kg/cm2) |  | Front (หน้า) |  | 0 |  |  |  | 0
| (แรงดันลูกกลิ้ง) กก./ซม2 |  | Back (หลัง) |  | 1.0 + 0.2 |  |  |  | 1.1 + 0.2
WPU standard (%) (มาตรฐานการดูดซับน้ำยา)
| Contact pressure(kg)(แรงดันสัมผัส) |  | > 3.8 | Down (ลง) | Base wind gear ( เฟืองการตั้งการม้วน ) |  |  | 3.75
| Traverse guide size(ขนาดตัวนำพา) |  | 2mm. | small (เล็ก) | Wind voltage set (Volt) (แรงดันการม้วน) |  |  | 120 + 3
| Ayame daial (การปรับความห่าง) |  | 17.75 + 0.5 |  | Tension spring (g) (แรงตึงสปริง ) |  |  | Tension weight / None (ไม่ใช้ลูกตุ้ม) Spring Tenstion > 450 g./ Spring Small (ใช้สปริงเล็ก)
| Packing standard (มาตรฐานการบรรจุ) |  | 0.5 |  | Tube color (หลอดสี) |  |  | 12" TORAY (Green)สีเขียว
| Tail (หาง) |  | No (ไม่ต้องการ)
| Counter setting (m) (การตั้งความยาว) |  | 3000+ 300 |  |  | Cheese weight (kg) (น้ำหนักลูกด้าย) |  |  |  | 0.5 kg
| How to start production |  | 200m must be waste to get good product. Please set counter 200m, after pass 200m wind up product.
| (เมื่อเริ่มต้นการผลิต) |  | 200 เมตรจำเป็นต้องมีของเสียก่อนไปถึงการผลิตที่ดี , โปรดปรับความยาว 200 เมตร ,หลังจากผ่านไป 200 เมตรแล้วจึงทำการตัดการผลิต)
| Rewind (การกรอ) |  | 1.) ด้ายกรอที่ S-22 เฉพาะไขว้และบวม 2.) S-9 ไม่ต้องใส่ลูกตุ้ม 3.) เปิด AYAME นิดหน่อยช่วยด้ายไขว้
| Package (การบรรจุ) |  | Poly black bag (ถุงพลาสติกดำ)
| Sampling (การสุ่มตัวอย่าง) |  | (การผลิตเริ่มต้น 6 ลูกต่อ 1 Lot , 300 เมตรต่อ 1 ลูก Sp.20,40,60,80,100,118 )
Remark :
1. Exhaust Fan Dryer = 34 Hz.
| 2. Exhaust Fan H&N = 20 Hz. |  |  |  | Use Spong (ใช้ฟองน้ำ)
** ก่อนจะเดินเครื่องทุกครั้ง ต้องตวจสอบสภาพ ของ Winding Condition ทุกครั้ง .สภาพของแกน Cambox ต้องขนาน กับแกน Spindle ไม่เอียงชำรุด แตก หลวม
ต้องถอดลูกตุ้มออก ใช้ Sping tension วัดแรงดึง ทุกแกน ค่าที่วัดได้ ต้องมากกว่า 450 g. ทุกแกน
RF-CS-11 Effective date : 25 / July / 2014 Approved by : CS | [8 empty] | Retention : 15 year
P1670ZFT
CS - 9 WINDER ( การกรอ )
CS - 7 CREEL ( ใส่ลูกด้าย )
CS - 8 CORD SETTER ( เชือกเคลือบน้ำยา )