## Confirmation
CONFIRMATION CONDITION CHECK SHEET | [5 empty] | เครื่อง M/C
Dipping Process | [5 empty] | Dipping No 2.
Item : | P1671TT |  |  | Date
| ………………………………………………………. |  |  | วันที่ | …………………………
Lot. No. | ………………………………………………………. |  |  | Remark
เบอร์การผลิต |  |  |  | หมายเหตุ | …………………………
รายการตรวจสอบ |  |  | Special Char. Class | ค่าที่กำหนด |  | ค่าที่ตรวจสอบได้จริง
|  |  |  | (Specification) |  | (Actual value)
(Checking Item) |  |  |  | Set | Actual Set | Spec | Actual
CS 7 Creel | 1. Yarn | 1.1 Cord structure (โครงสร้างเชือก) | [SC] | P 1670T / 1 |  | P 1670T / 1
|  | 1.2 Yarn type (ชนิดด้าย) | [SC] | 1670T- 360- 705 M |  | 1670T - 360 - 705 M
|  | 1.3 1st twist (การตีเกลียวครั้งที่ 1) | [SC] | 80.0 + 10.0 ( S ) T/M |  | 80.0 + 10.0 ( S ) T/M
|  | 1.4 2nd twist (การตีเกลียวครั้งที่ 2) |  | - |  | -
|  | 1.5 Shape of yarn(รูปร่างของด้าย) |  | Paper Tube |  | Paper Tube
|  | 1.6 Weight (Kg) น้ำหนัก (กก.) |  | 5.0±0.2 |  | 5.0±0.2
| 2. creel setting | 2.1 Use tensor (ให้น้ำหนักทับ) |  | ใช้ |  | ใช้
|  | 2.2 Knot Condition (สภาวะการต่อด้าย) |  | Air splicer |  | Air splicer
|  | 2.3 ตัวดักปม ( Slub catswe ) |  | 0.50 MM |  | 0.50 MM
CS-8 Cordseter | 3. Stretch | 3.1 Stretch Dryer (%การยืด ช่วงทำให้แห้ง) | [SC] | 101.0± 0.2 |  | 101.0± 0.2
|  | 3.2 Stretch Hot ( %การยืด ช่วงร้อน) | [SC] | 102.5± 0.2 |  | 102.5± 0.2
|  | 3.3 Stretch Normal( %การยืด ช่วงปกติ) | [SC] | 99.0± 0.2 |  | 99.0± 0.2
|  | 3.4 Stretch Total ( %การยืด รวม) |  | 102.5 |  | 102.5
| 4. Temp | Temp Dryer (อุณหภูมิ ช่วงทำให้แห้ง) | [SC] | 150 ±3 |  | 150 ±3
|  | Temp Hot (อุณหภูมิ ช่วงร้อน) | [SC] | 242± 3 |  | 242± 3
|  | Temp Normal ( อุณหภูมิช่วงปกติ) | [SC] | 242± 3 |  | 242± 3
| 5. Counter | 5.1 Counter setting (m) (การตั้งความยาว) |  | 29000 |  | 29000
| 6. Speed | 6.1 Speed (m/min)(ความเร็วรอบ) |  | 40±0.5 |  | 40±0.5 | -
| 7. No. of cord | 7.1 No.of cords of processing (จำนวนเชือกที่ใช้กับขบวนการ) |  | 148 |  | 148 | -
| 8. Sofnor | 8.1 Sofnor(ปรับให้นิ่ม) |  | ON (เปิด) |  | ON (เปิด) | -
|  | 8.2 Draw nip(ลูกกลิ้งกด) |  | ON (เปิด) |  | ON (เปิด)
| 9.Dipping No 1 | 9.1 Solution name(Concentration) (ความเข้มข้น) |  | CT 7 - 1 (27.5 %) |  | CT 7 - 1 (27.5 %)
| อ่าง 1. | 9.2 Nip roller pressure (kg/cm2)Front (หน้า) |  | 1 |  | 1
|  | 9.3 Nip roller pressure (kg/cm2)Back (หลัง) |  | 2.3 ± 0.3 |  | 2.3 + 0.3
|  | 9.4 WPU standard (%) (มาตรฐานการดูดซับน้ำยา) |  | 26 ± 2 % |  | 26 + 2 %
| 10. Dipping No 2 | 10.1 Solution name(Concentration) (ความเข้มข้น)
| อ่าง 2. | 10.2 Nip roller pressure (kg/cm2) |  | 0 |  | 0
|  | 10.3 Nip roller pressure (kg/cm2) |  | Free |  | Free
10.4 WPU standard (%) (มาตรฐานการดูดซับน้ำยา)
CS-9 Winder | 11. Winder | 11.1 Ayame daial (การปรับความห่าง) |  | 2.9952 |  | 2.9952
|  | 11.2 Contrn presure ปรับลม |  | 0.26 Mpa |  | 0.26 Mpa
|  | 11.3 Spring tension ปรับสปริง |  | 30 MM |  | 30 MM
|  | 11.4 Peper Tube color (หลอดสี) |  | สีส้ม |  | สีส้ม
|  | 11.5 Cheese weight (kg) น้ำหนักลูกด้าย |  | 5.1±0.2 |  | 5.1±0.2
| 12.Circulation | 12.1 Circulation Zone 1,2 |  | 45 Hz. |  | 45 Hz.
| 13. Exhaust | 13.1 Exhaust Zone 1,2 |  | 20 Hz. |  | 20 Hz.
| 14.Exhaust Fan | 14.1 Exhaust Fan front ( พัดลมดูดควัน หน้า หลัง) |  | 40 Hz. |  | 40 Hz.
| 15.Spong | 15.1 Spong (ฟองน้ำ) |  | Use |  | Use
FM-CS…... Effective date : ………….. Approved by : CS |  |  |  | Check by |  | Confirm by
|  |  |  | operator / พนักงาน |  | Leader shift / หัวหน้ากะ