## Form
DIP SOLUTION CHECK SHEET | [5 empty] | วันที่ผสม / Mixing date : |  | 2024-02-20 13:55 | 配布先：③第1生産課長 ④第2生産課長 |  |  |  |  | 配布No. |  | RDGE-09-16
ลูกค้า / Customer : Nichirin Vietnam |  |  | ชื่อน้ำยาเคลือบ / Dip solution name : AX-09 PV3 ( 10%) |  |  |  | Issued by | Date | [7 empty] | 2013-09-18
ผลิตภัณฑ์ / Product item : 8335 |  |  | องค์ประกอบ / Compound |  | : RF& RFL ( THC-NJ ) |  |  | 2024-02-20 13:55 | 処理液配合基準書(社内登録No.SC-105号)
Lot No. | : 240131-01 |  | ปริมาณน้ำยา / Dip solution quantity (lites) : |  |  | 800 |  |  | 液名（濃度）:AX-09PV3(10.0%)
1. สูตรผสมน้ำยา / DIP SOLUTION RECIPE : RF | [8 empty] | 液工程 | 薬剤名 | 比重 | WET(L) | WET(kg) | DRY(kg) | 熟成･組成
เริ่มเวลา / Start time : |  |  | สิ้นสุดเวลา / Finish time : |  |  | Temp (°C) : |  | เตรียมโดย / prepared by : |  | 純水 | 1 | 67.84 | 67.85 | ― | １．熟成
น้ำยาเคลือบ / | Chemical | Chemical | เคมีที่ใช้ / | มาตรฐาน/Standard (kg) |  | จากการคำนวณ / | ค่าจริงที่ชั่งได้ / | สภาวะควบคุม / |  | ｶｾｲｿｰﾀﾞ（100.0%) | 2.13 | ― | 0.11 | 0.11 | 25.0±3.0℃×6.0±0.3HR
Solution | No. | Lot no. | Chemical (SC) | Wet | Dry | Calculation Wet (kg) | Actual Wet (kg) | Conditions | RＦ | レゾルシン(100.0%) | 1.27 | ― | 4.78 | 4.78 | ２．攪拌
| _ | - | Pure Water | 67.85 | - | 54.28 |  | 1. เอจจิ้งอุณหภูมิ |  | ﾎﾙﾏﾘﾝ(37.0%) | 1.1 | 6.409091 | 7.05 | 2.6085 | 25～35RPM
| 23 |  | ＮａＯＨ (100) | 0.11 | 0.111 | 0.088 |  | 25 + 3 °C x 6.0 + 0.3 ชม. | [6 empty] | ３．組成
RF | 24 |  | Resorcinol (100) | 4.78 | 4.781 | 3.824 |  | Aging at 25 + 3 °C x 6.0 ± 0.3 HR. |  | 小計 | ― | ― | 79.79 | 7.4985 | TSC 9.4%
| 22 |  | Formalin (37) | 7.05 | 2.608 | 5.64 |  | 2. Mixing Condition 25 ~ 35 RPM |  | 純水 | 1 | 256.93 | 256.93 | ― | １．熟成
| _ |  | Total | 79.79 | 7.5 | 63.832 |  |  |  | V9625（38.0%） | 0.99 | 125.596 | 124.34 | 47.2492 | 25.0±3.0℃×24.0±1.0HR
ตรวจเช็คสารเคมีโดย : | [6 empty] | YES or NO |  | RFL | LX111A（52.0%） | 0.94 | 41.42553 | 38.94 | 20.2488 | ２．攪拌 | 25～35RPM
เริ่มเอจจิ้ง Aging Start (SC) : |  |  | สิ้นสุดเอจจิ้ง Aging Finish (SC) : |  |  |  | Temp. ( OC) (SC) : |  |  | RF | ― | ― | 79.79 | 7.4985 | ３．組成
วันที่เริ่มเอจจิ้ง : |  |  | วันที่สิ้นสุดเอจจิ้ง: |  |  |  | Mixing Condition RPM. | [7 empty] | RF/L(SC比)：1/9
2. สูตรผสมน้ำยา / DIP SOLUTION RECIPE : RFL ( THC-NJ ) | [9 empty] | 小計 | ― | ― | 500 | 74.9965 | VP/PB（SC比）：7/3
เริ่มเวลา / Start time : |  |  | สิ้นสุดเวลา / Finish time : |  |  | Temp (°C) : |  | เตรียมโดย / prepared by : | [6 empty] | TSC 15.0%
น้ำยาเคลือบ / | Chemical | Chemical | เคมีที่ใช้ / | มาตรฐาน/Standard (kg) |  | จากการคำนวณ / | ค่าจริงที่ชั่งได้ / | สภาวะควบคุม /
Solution | No. | Lot no. | Chemical (SC) | Wet | Dry | Calculation Wet (kg) | Actual Wet (kg) | Conditions
| _ |  | Pure Water | 256.93 |  | 205.544 |  | 1. เอจจิ้งที่อุณหภูมิ
| 6 |  | V-9625 (38) | 124.34 | 47.25 | 99.472 |  | 25 + 3 °C x 24 + 1.0 ชม. |  | RFL | ― | ― | 500 | 74.9965 | １．熟成
RFL | 10 |  | LX-111A (52) | 38.94 | 20.25 | 31.152 |  | Aging at 25 + 3 °C x 24 ± 1.0 HR. |  | デナボンド（20.0%） | 1 | 125 | 125 | 25 | 25.0±3.0℃×24.0±1.0HR
( THC-NJ ) | - |  | RF | 79.79 | 7.5 | 63.832 |  | 2. Mixing Condition 25 ~ 35 RPM | 最終液 | 純水 | 1 | 375 | 375 | ― | ２．攪拌 | 15～50RPM
| _ |  | Total | 500 | 75 | 400 | [8 empty] | ３．組織 | TSC 10.0%
ตรวจเช็คสารเคมีโดย : | [6 empty] | YES or NO | [7 empty] | ４．使用期間
เริ่มเอจจิ้ง Aging Start (SC) : |  |  | สิ้นสุดเอจจิ้ง Aging Finish (SC) : |  |  |  | Temp. ( OC) (SC) : |  |  | 合計 | ― | ― | 1000 | 99.9965 | 調製直後～168HR
วันที่เริ่มเอจจิ้ง : |  |  | วันที่สิ้นสุดเอจจิ้ง: |  |  |  | Mixing Condition RPM.
3. คุณภาพ / QUALITY : RF & RFL ( THC-NJ ) | [8 empty] | 特記 | １．液工程別の配合順は、上記薬剤から添加する。
น้ำยาเคลือบ / | หัวข้อทดสอบ / | เกณฑ์ / | ค่าที่วัดได้ / | ผลการตัดสิน / |  | ห้อง Lab เท่านั้น / Laboratory only |  |  |  | ２．配合の許容差は±2%以内とする。（ただしタンク計量の場合、±2目盛以内とする。）
Solution | Tesing item | Specification | Actual | Judgement
| pH | 7.40 ~ 8.12 |  | Pass / No pass |  | เวลาที่ทดสอบ / Testing time : |  |  | 改訂番号 | 改 訂 年 月 日 |  | 改 訂 内 容
RF | Viscosity | 1.25 ~ 1.67 |  | Pass / No pass |  | ทดสอบโดย / Tested by :
| TSC | 7.81 ~ 9.13 |  | Pass / No pass |  | อนุมัติโดย / Approved by :
RFL ( THC-NJ ) | pH | 8.56 ~ 9.16 |  | Pass / No pass |  | เวลาที่ทดสอบ / Testing time :
| Viscosity | 1.50 ~ 1.92 |  | Pass / No pass |  | ทดสอบโดย / Tested by : | [7 empty] | 立案 | 審査 | 承認
| TSC | 14.77 ~ 15.25 |  | Pass / No pass |  | อนุมัติโดย / Approved by :
ฝ่ายผลิตเท่านั้น / Production only |  |  |  | Use | ตรวจสอบโดย / Checked by : |  |  | Date :
|  |  |  | No use | อนุมัติโดย / Approved by : |  |  | Date :
FM-CM-06-06 / EJS-EG-08 Effective date : 21 / November / 2023 Approved by : PD | [7 empty] | Retention : 15 year
DIP SOLUTION CHECK SHEET | [5 empty] | วันที่ผสม / Mixing date : |  | 2024-02-20 13:55
ลูกค้า / Customer : Nichirin Vietnam |  |  | ชื่อน้ำยาเคลือบ / Dip solution name : AX-09 PV3 ( 10%) |  |  |  | Issued by | Date
ผลิตภัณฑ์ / Product item : 8335 |  |  | องค์ประกอบ / Compound |  | : FINAL ( THC-NJ ) |  |  | 2024-02-20 13:55
Lot No. | : 240131-01 |  | ปริมาณน้ำยา / Dip solution quantity (lites) : |  |  | 800
1. สูตรผสมน้ำยา / DIP SOLUTION RECIPE : FINAL ( THC-NJ )
เริ่มเวลา / Start time : |  |  | สิ้นสุดเวลา / Finish time : |  |  | Temp (°C) : |  | เตรียมโดย / prepared by :
น้ำยาเคลือบ / | Chemical | Chemical | เคมีที่ใช้ / | มาตรฐาน/Standard (kg) |  | จากการคำนวณ / | ค่าจริงที่ชั่งได้ / | สภาวะควบคุม /
Solution | No. | Lot no. | Chemical (SC) | Wet | Dry | Calculation Wet (kg) | Actual Wet (kg) | Conditions
| _ |  | RFL | 500 | 75 | 400 |  | 1. เอจจิ้งอุณหภูมิ
FINAL | 13 |  | Denabond (20) | 125 | 25 | 100 |  | 25 + 3 °C x 24.0±1.0 ชม.
( THC-NJ ) | _ |  | Pure Water | 375 | 0 | 300 |  | Aging at 25 + 3 °C x 24 ± 1.0 HR.
| _ |  | Total | 1000 | 100 | 800 |  | 2. Mixing Condition 15 ~ 50 RPM
[7 empty] | YES or NO | 3. อายุน้ำยาเคลือบ 7วัน / Life 7 day
ตรวจเช็คสารเคมีโดย : | [7 empty] | Period of use weekly straight ~ 168 HR
เริ่มเอจจิ้ง Aging Start (SC) : |  |  | สิ้นสุดเอจจิ้ง Aging Finish (SC) : |  |  |  | Temp. ( OC) (SC) :
วันที่เริ่มเอจจิ้ง : |  |  | วันที่สิ้นสุดเอจจิ้ง: |  |  |  | Mixing Condition RPM.
2. คุณภาพ / QUALITY : FINAL ( THC-NJ )
น้ำยาเคลือบ / | หัวข้อทดสอบ / | เกณฑ์ / | ค่าที่วัดได้ / | ผลการตัดสิน / |  | ห้อง Lab เท่านั้น / Laboratory only
Solution | Tesing item | Specification | Actual | Judgement
FINAL ( THC-NJ ) | pH | 10.23 ~ 10.89 |  | Pass / No pass |  | เวลาที่ทดสอบ / Testing time :
| Viscosity | 1.27 ~ 1.75 |  | Pass / No pass |  | ทดสอบโดย / Tested by :
| TSC | 9.65 ~ 10.48 |  | Pass / No pass |  | อนุมัติโดย / Approved by :
3. บันทึก / NOTE
ฝ่ายผลิตเท่านั้น / Production only |  |  |  | Use | ตรวจสอบโดย / Checked by : |  |  | Date :
|  |  |  | No use | อนุมัติโดย / Approved by : |  |  | Date :
FM-CM-06-06 / EJS-EG-08 Effective date : 21 / November / 2023 Approved by : PD | [7 empty] | Retention : 15 year

## AX-09PV3 (10%) 8335
DIP SOLUTION CHECK SHEET | [5 empty] | วันที่ผสม / Mixing date : |  | 2024-02-20 13:55 | 配布先：③第1生産課長 ④第2生産課長 |  |  |  |  | 配布No. |  | RDGE-09-16
ลูกค้า / Customer : Nichirin Vietnam |  |  | ชื่อน้ำยาเคลือบ / Dip solution name : AX-09 PV3 ( 10%) |  |  |  | Issued by | Date | [7 empty] | 2013-09-18
ผลิตภัณฑ์ / Product item : 8335 |  |  | องค์ประกอบ / Compound |  | : RF& RFL ( THC-NJ ) |  |  | 2024-02-20 13:55 | 処理液配合基準書(社内登録No.SC-105号)
Lot No. | : 240131-01 |  | ปริมาณน้ำยา / Dip solution quantity (lites) : |  |  | 800 |  |  | 液名（濃度）:AX-09PV3(10.0%)
1. สูตรผสมน้ำยา / DIP SOLUTION RECIPE : RF | [8 empty] | 液工程 | 薬剤名 | 比重 | WET(L) | WET(kg) | DRY(kg) | 熟成･組成
เริ่มเวลา / Start time : |  |  | สิ้นสุดเวลา / Finish time : |  |  | Temp (°C) : |  | เตรียมโดย / prepared by : |  | 純水 | 1 | 67.84 | 67.85 | ― | １．熟成
น้ำยาเคลือบ / | Chemical | Chemical | เคมีที่ใช้ / | มาตรฐาน/Standard (kg) |  | จากการคำนวณ / | ค่าจริงที่ชั่งได้ / | สภาวะควบคุม / |  | ｶｾｲｿｰﾀﾞ（100.0%) | 2.13 | ― | 0.11 | 0.11 | 25.0±3.0℃×6.0±0.3HR
Solution | No. | Lot no. | Chemical (SC) | Wet | Dry | Calculation Wet (kg) | Actual Wet (kg) | Conditions | RＦ | レゾルシン(100.0%) | 1.27 | ― | 4.78 | 4.78 | ２．攪拌
| _ | - | Pure Water | 67.85 | - | 54.28 |  | 1. เอจจิ้งอุณหภูมิ |  | ﾎﾙﾏﾘﾝ(37.0%) | 1.1 | 6.409091 | 7.05 | 2.6085 | 25～35RPM
| 23 |  | ＮａＯＨ (100) | 0.11 | 0.111 | 0.088 |  | 25 + 3 °C x 6.0 + 0.3 ชม. | [6 empty] | ３．組成
RF | 24 |  | Resorcinol (100) | 4.78 | 4.781 | 3.824 |  | Aging at 25 + 3 °C x 6.0 ± 0.3 HR. |  | 小計 | ― | ― | 79.79 | 7.4985 | TSC 9.4%
| 22 |  | Formalin (37) | 7.05 | 2.608 | 5.64 |  | 2. Mixing Condition 25 ~ 35 RPM |  | 純水 | 1 | 256.93 | 256.93 | ― | １．熟成
| _ |  | Total | 79.79 | 7.5 | 63.832 |  |  |  | V9625（38.0%） | 0.99 | 125.596 | 124.34 | 47.2492 | 25.0±3.0℃×24.0±1.0HR
ตรวจเช็คสารเคมีโดย : | [6 empty] | YES or NO |  | RFL | LX111A（52.0%） | 0.94 | 41.42553 | 38.94 | 20.2488 | ２．攪拌 | 25～35RPM
เริ่มเอจจิ้ง Aging Start (SC) : |  |  | สิ้นสุดเอจจิ้ง Aging Finish (SC) : |  |  |  | Temp. ( OC) (SC) : |  |  | RF | ― | ― | 79.79 | 7.4985 | ３．組成
วันที่เริ่มเอจจิ้ง : |  |  | วันที่สิ้นสุดเอจจิ้ง: |  |  |  | Mixing Condition RPM. | [7 empty] | RF/L(SC比)：1/9
2. สูตรผสมน้ำยา / DIP SOLUTION RECIPE : RFL ( THC-NJ ) | [9 empty] | 小計 | ― | ― | 500 | 74.9965 | VP/PB（SC比）：7/3
เริ่มเวลา / Start time : |  |  | สิ้นสุดเวลา / Finish time : |  |  | Temp (°C) : |  | เตรียมโดย / prepared by : | [6 empty] | TSC 15.0%
น้ำยาเคลือบ / | Chemical | Chemical | เคมีที่ใช้ / | มาตรฐาน/Standard (kg) |  | จากการคำนวณ / | ค่าจริงที่ชั่งได้ / | สภาวะควบคุม /
Solution | No. | Lot no. | Chemical (SC) | Wet | Dry | Calculation Wet (kg) | Actual Wet (kg) | Conditions
| _ |  | Pure Water | 256.93 |  | 205.544 |  | 1. เอจจิ้งที่อุณหภูมิ
| 6 |  | V-9625 (38) | 124.34 | 47.25 | 99.472 |  | 25 + 3 °C x 24 + 1.0 ชม. |  | RFL | ― | ― | 500 | 74.9965 | １．熟成
RFL | 10 |  | LX-111A (52) | 38.94 | 20.25 | 31.152 |  | Aging at 25 + 3 °C x 24 ± 1.0 HR. |  | デナボンド（20.0%） | 1 | 125 | 125 | 25 | 25.0±3.0℃×24.0±1.0HR
( THC-NJ ) | - |  | RF | 79.79 | 7.5 | 63.832 |  | 2. Mixing Condition 25 ~ 35 RPM | 最終液 | 純水 | 1 | 375 | 375 | ― | ２．攪拌 | 15～50RPM
| _ |  | Total | 500 | 75 | 400 | [8 empty] | ３．組織 | TSC 10.0%
ตรวจเช็คสารเคมีโดย : | [6 empty] | YES or NO | [7 empty] | ４．使用期間
เริ่มเอจจิ้ง Aging Start (SC) : |  |  | สิ้นสุดเอจจิ้ง Aging Finish (SC) : |  |  |  | Temp. ( OC) (SC) : |  |  | 合計 | ― | ― | 1000 | 99.9965 | 調製直後～168HR
วันที่เริ่มเอจจิ้ง : |  |  | วันที่สิ้นสุดเอจจิ้ง: |  |  |  | Mixing Condition RPM.
3. คุณภาพ / QUALITY : RF & RFL ( THC-NJ ) | [8 empty] | 特記 | １．液工程別の配合順は、上記薬剤から添加する。
น้ำยาเคลือบ / | หัวข้อทดสอบ / | เกณฑ์ / | ค่าที่วัดได้ / | ผลการตัดสิน / |  | ห้อง Lab เท่านั้น / Laboratory only |  |  |  | ２．配合の許容差は±2%以内とする。（ただしタンク計量の場合、±2目盛以内とする。）
Solution | Tesing item | Specification | Actual | Judgement
| pH | 7.40 ~ 8.12 |  | Pass / No pass |  | เวลาที่ทดสอบ / Testing time : |  |  | 改訂番号 | 改 訂 年 月 日 |  | 改 訂 内 容
RF | Viscosity | 1.25 ~ 1.67 |  | Pass / No pass |  | ทดสอบโดย / Tested by :
| TSC | 7.81 ~ 9.13 |  | Pass / No pass |  | อนุมัติโดย / Approved by :
RFL ( THC-NJ ) | pH | 8.56 ~ 9.16 |  | Pass / No pass |  | เวลาที่ทดสอบ / Testing time :
| Viscosity | 1.50 ~ 1.92 |  | Pass / No pass |  | ทดสอบโดย / Tested by : | [7 empty] | 立案 | 審査 | 承認
| TSC | 14.77 ~ 15.25 |  | Pass / No pass |  | อนุมัติโดย / Approved by :
ฝ่ายผลิตเท่านั้น / Production only |  |  |  | Use | ตรวจสอบโดย / Checked by : |  |  | Date :
|  |  |  | No use | อนุมัติโดย / Approved by : |  |  | Date :
FM-CM-06-06 / EJS-EG-08 Effective date : 21 / November / 2023 Approved by : PD | [7 empty] | Retention : 15 year
DIP SOLUTION CHECK SHEET | [5 empty] | วันที่ผสม / Mixing date : |  | 2024-02-20 13:55
ลูกค้า / Customer : Nichirin Vietnam |  |  | ชื่อน้ำยาเคลือบ / Dip solution name : AX-09 PV3 ( 10%) |  |  |  | Issued by | Date
ผลิตภัณฑ์ / Product item : 8335 |  |  | องค์ประกอบ / Compound |  | : FINAL ( THC-NJ ) |  |  | 2024-02-20 13:55
Lot No. | : 240131-01 |  | ปริมาณน้ำยา / Dip solution quantity (lites) : |  |  | 800
1. สูตรผสมน้ำยา / DIP SOLUTION RECIPE : FINAL ( THC-NJ )
เริ่มเวลา / Start time : |  |  | สิ้นสุดเวลา / Finish time : |  |  | Temp (°C) : |  | เตรียมโดย / prepared by :
น้ำยาเคลือบ / | Chemical | Chemical | เคมีที่ใช้ / | มาตรฐาน/Standard (kg) |  | จากการคำนวณ / | ค่าจริงที่ชั่งได้ / | สภาวะควบคุม /
Solution | No. | Lot no. | Chemical (SC) | Wet | Dry | Calculation Wet (kg) | Actual Wet (kg) | Conditions
| _ |  | RFL | 500 | 75 | 400 |  | 1. เอจจิ้งอุณหภูมิ
FINAL | 13 |  | Denabond (20) | 125 | 25 | 100 |  | 25 + 3 °C x 24.0±1.0 ชม.
( THC-NJ ) | _ |  | Pure Water | 375 | 0 | 300 |  | Aging at 25 + 3 °C x 24 ± 1.0 HR.
| _ |  | Total | 1000 | 100 | 800 |  | 2. Mixing Condition 15 ~ 50 RPM
[7 empty] | YES or NO | 3. อายุน้ำยาเคลือบ 7วัน / Life 7 day
ตรวจเช็คสารเคมีโดย : | [7 empty] | Period of use weekly straight ~ 168 HR
เริ่มเอจจิ้ง Aging Start (SC) : |  |  | สิ้นสุดเอจจิ้ง Aging Finish (SC) : |  |  |  | Temp. ( OC) (SC) :
วันที่เริ่มเอจจิ้ง : |  |  | วันที่สิ้นสุดเอจจิ้ง: |  |  |  | Mixing Condition RPM.
2. คุณภาพ / QUALITY : FINAL ( THC-NJ )
น้ำยาเคลือบ / | หัวข้อทดสอบ / | เกณฑ์ / | ค่าที่วัดได้ / | ผลการตัดสิน / |  | ห้อง Lab เท่านั้น / Laboratory only
Solution | Tesing item | Specification | Actual | Judgement
FINAL ( THC-NJ ) | pH | 10.23 ~ 10.89 |  | Pass / No pass |  | เวลาที่ทดสอบ / Testing time :
| Viscosity | 1.27 ~ 1.75 |  | Pass / No pass |  | ทดสอบโดย / Tested by :
| TSC | 9.65 ~ 10.48 |  | Pass / No pass |  | อนุมัติโดย / Approved by :
3. บันทึก / NOTE
ฝ่ายผลิตเท่านั้น / Production only |  |  |  | Use | ตรวจสอบโดย / Checked by : |  |  | Date :
|  |  |  | No use | อนุมัติโดย / Approved by : |  |  | Date :
FM-CM-06-06 / EJS-EG-08 Effective date : 21 / November / 2023 Approved by : PD | [7 empty] | Retention : 15 year