## AX 09PV3 Ver.1(2.5%)P1670T1R
DIP SOLUTION CHECK SHEET | [6 empty] | วันที่ผสม / Mixing date : |  | 2023-08-30 13:46
ลูกค้า / Custome : TG (JAPAN) |  |  | ชื่อน้ำยาเคลือบ / Dip solution name : AX 09PV3 rev 1. (2.5%) |  |  |  |  | Issued by | Date
ผลิตภัณฑ์ / Product item : P 1670T1R |  |  | องค์ประกอบ / Compound : |  |  | RF & RFL |  |  | 2023-08-30 13:46
Lot No. |  | : 230621-01 | ปริมาณน้ำยา / Dip solution quantity (lites) : |  |  |  | 350
1. สูตรผสมน้ำยา / DIP SOLUTION RECIPE : RF
เริ่มเวลา / Start time (SC): |  |  | สิ้นสุดเวลา / Finish time (SC) : |  |  | Temp.(°C) (SC) : |  | เตรียมโดย / prepared by :
น้ำยาเคลือบ | Chemical | Chemical | เคมีที่ใช้ | มาตรฐาน/Standard (kg) |  | จากการคำนวณ / | ค่าจริงที่ชั่งได้ / | สภาวะควบคุม /
Solution | No. | Lot no. | Chemical (SC) | Wet | Dry | Calculation Wet (kg) | Actual Wet (kg) | Conditions
RF | _ | _ | Pure water | 1.401 |  | 4.9035 |  | 1. Aging Condition
| 23 |  | NaOH ( 1% ) | 0.267 | 0.0027 | 0.9345 |  | 25.0 ± 3.0 °C x 6.0 ± 0.3 hr.
| 24 |  | Resorcinal (100) | 0.133 | 0.1331 | 0.4655 |  | 2. Mixing Condition 25 ~ 35 RPM
| 22 |  | Formalin ( 37 ) | 0.122 | 0.045 | 0.427
| _ |  | Sub Total | 1.923 | 0.1808 | 6.7305
ตรวจเช็คสารเคมีโดย : | [6 empty] | YES or NO
เริ่มเอจจิ้ง Aging Start (SC) : |  |  | สิ้นสุดเอจจิ้ง Aging Finish (SC) : |  |  |  | Temp. ( OC) (SC) :
วันที่เริ่มเอจจิ้ง : |  |  | วันที่สิ้นสุดเอจจิ้ง:
2. สูตรผสมน้ำยา / DIP SOLUTION RECIPE : RFL
เริ่มเวลา / Start time (SC): |  |  | สิ้นสุดเวลา / Finish time (SC) : |  |  | Temp.(°C) (SC) : |  | เตรียมโดย / prepared by :
น้ำยาเคลือบ | Chemical | Chemical | เคมีที่ใช้ | มาตรฐาน/Standard (kg) |  | จากการคำนวณ / | ค่าจริงที่ชั่งได้ / | สภาวะควบคุม /
Solution | No. | Lot no. | Chemical (SC) | Wet | Dry | Calculation Wet (kg) | Actual Wet (kg) | Conditions
RFL | _ | _ | Pure water | 6.359 |  | 22.2565 |  | 1. Aging Condition
| 6 |  | V - 9625 ( 38 ) | 2.14 | 0.8133 | 7.49 |  | 25.0 ± 3.0 °C x 6.0 ± 1.0 hr.
| 27 |  | CR-400 (50%) | 1.627 | 0.8133 | 5.6945 |  | 2. Mixing Condition 15 ~ 25 RPM
|  | _ | RF Solution (9%) | 1.923 | 0.1808 | 6.7305
|  |  | Sub Total | 12.049 | 1.8074 | 42.1715
ตรวจเช็คสารเคมีโดย : | [6 empty] | YES or NO
เริ่มเอจจิ้ง Aging Start (SC) : |  |  | สิ้นสุดเอจจิ้ง Aging Finish (SC) : |  |  |  | Temp. ( OC) (SC) :
วันที่เริ่มเอจจิ้ง : |  |  | วันที่สิ้นสุดเอจจิ้ง:
3. คุณภาพ / QUALITY : RF & RFL
น้ำยาเคลือบ / | หัวข้อทดสอบ / | เกณฑ์ / | ค่าที่วัดได้ / | ผลการตัดสิน / |  | ห้อง Lab เท่านั้น / Laboratory only
Solution | Tesing item | Specification | Actual | Judgement
RF | pH | 5.87 ~ 8.75 |  | Pass / No pass |  | เวลาที่ทดสอบ / Testing time :
| Viscosity | 0.77 ~ 1.73 |  | Pass / No pass |  | ทดสอบโดย / Tested by :
| TSC | 7.79 ~ 9.87 |  | Pass / No pass |  | อนุมัติโดย / Approved by :
RFL | pH | 7.96 ~ 9.32 |  | Pass / No pass |  | เวลาที่ทดสอบ / Testing time :
| Viscosity | 1.20 ~ 1.84 |  | Pass / No pass |  | ทดสอบโดย / Tested by :
| TSC | 14.44 ~ 15.24 |  | Pass / No pass |  | อนุมัติโดย / Approved by :
ฝ่ายผลิตเท่านั้น / Production only |  |  |  | Use | ตรวจสอบโดย / Checked by : |  |  | Date :
|  |  |  | No use | อนุมัติโดย / Approved by : |  |  | Date :
FM-CM-06-04 / EJS-EG-08 Effective date : 7 / November / 2022 Approved by : PD | [7 empty] | Retention : 15 year
DIP SOLUTION CHECK SHEET | [6 empty] | วันที่ผสม / Mixing date : |  | 2023-08-30 13:46
ลูกค้า / Custome : TG (JAPAN) |  |  | ชื่อน้ำยาเคลือบ / Dip solution name : AX 09PV3 rev 1. (2.5%) |  |  |  |  | Issued by | Date
ผลิตภัณฑ์ / Product item : P 1670T1R |  |  | องค์ประกอบ / Compound : |  |  | FINAL |  |  | 2023-08-30 13:46
Lot No. |  | : 230621-01 | ปริมาณน้ำยา / Dip solution quantity (lites) : |  |  |  | 350
1. สูตรผสมน้ำยา / DIP SOLUTION RECIPE : FINAL
เริ่มเวลา / Start time (SC): |  |  | สิ้นสุดเวลา / Finish time (SC) : |  |  | Temp.(°C) (SC) : |  | เตรียมโดย / prepared by :
น้ำยาเคลือบ | Chemical | Chemical | เคมีที่ใช้ | มาตรฐาน/Standard (kg) |  | จากการคำนวณ / | ค่าจริงที่ชั่งได้ / | สภาวะควบคุม /
Solution | No. | Lot no. | Chemical (SC) | Wet | Dry | Calculation Wet (kg) | Actual Wet (kg) | Conditions
P-RFL ( Final ) | _ | _ | Pure water | 84.94 | 0 | 297.29 |  | 1. Conditioning
| 13 |  | Denabond (20) | 3.012 | 0.6024 | 10.542 |  | 25.0 ± 3.0 °C x 6.0 ± 1.0 hr.
| _ | _ | RFL Solution (15%) | 12.049 | 1.8074 | 42.1715 |  | 2. Mixing Condition 15 ~ 25 RPM
Cross-linking | 17 | _ | Pure water | 0.6884 |  | 2.4094
agent ( 10% ) |  |  | TC-6400 (42%) | 0.2151 | 0.0904 | 0.75285 |  | 3. Pot Lift : 7 Day After Condition
|  |  | TOTAL | 100.9045 | 2.5002 | 353.16575
ตรวจเช็คสารเคมีโดย : | [6 empty] | YES or NO
เริ่มเอจจิ้ง Aging Start (SC) : |  |  | สิ้นสุดเอจจิ้ง Aging Finish (SC) : |  |  |  | Temp. ( OC) (SC) :
วันที่เริ่มเอจจิ้ง : |  |  | วันที่สิ้นสุดเอจจิ้ง:
2. คุณภาพ / QUALITY : FINAL
น้ำยาเคลือบ / | หัวข้อทดสอบ / | เกณฑ์ / | ค่าที่วัดได้ / | ผลการตัดสิน / |  | ห้อง Lab เท่านั้น / Laboratory only
Solution | Tesing item | Specification | Actual | Judgement
FINAL | pH | 8.86 ~ 11.34 |  | Pass / No pass |  | เวลาที่ทดสอบ / Testing time :
| Viscosity | 0.72 ~ 1.60 |  | Pass / No pass |  | ทดสอบโดย / Tested by :
| TSC | 2.27 ~ 2.59 |  | Pass / No pass |  | อนุมัติโดย / Approved by :
3. บันทึก / NOTE
ฝ่ายผลิตเท่านั้น / Production only |  |  |  | Use | ตรวจสอบโดย / Checked by : |  |  | Date :
|  |  |  | No use | อนุมัติโดย / Approved by : |  |  | Date :
FM-CM-06-04 / EJS-EG-08 Effective date : 7 / November / 2022 Approved by : PD | [7 empty] | Retention : 15 year