## AX-09PV3 (10%) 4673
DIP SOLUTION CHECK SHEET | [5 empty] | วันที่ผสม / Mixing date : |  | 2023-08-24 13:55
ลูกค้า / Customer : Nichirin Japan |  |  | ชื่อน้ำยาเคลือบ / Dip solution name : AX-09 PV3 ( 10%) |  |  |  | Issued by | Date
ผลิตภัณฑ์ / Product item : 4673 |  |  | องค์ประกอบ / Compound |  | : RF& RFL ( THC-NJ ) |  |  | 2023-08-24 13:55
Lot No. |  | : 230816-01 | ปริมาณน้ำยา / Dip solution quantity (lites) : |  |  | 1050
1. สูตรผสมน้ำยา / DIP SOLUTION RECIPE : RF
เริ่มเวลา / Start time (SC): |  |  | สิ้นสุดเวลา / Finish time (SC) : |  |  | Temp.(°C) (SC) : |  | เตรียมโดย / prepared by :
น้ำยาเคลือบ / | Chemical | Chemical | เคมีที่ใช้ / | มาตรฐาน/Standard (kg) |  | จากการคำนวณ / | ค่าจริงที่ชั่งได้ / | สภาวะควบคุม /
Solution | No. | Lot no. | Chemical (SC) | Wet | Dry | Calculation Wet (kg) | Actual Wet (kg) | Conditions
| _ | - | Pure Water | 67.85 | - | 71.2425 |  | 1. เอจจิ้งอุณหภูมิ
| 23 |  | ＮａＯＨ (100) | 0.11 | 0.111 | 0.1155 |  | 25 + 3 °C x 6.0 + 0.3 ชม.
RF | 24 |  | Resorcinol (100) | 4.78 | 4.781 | 5.019 |  | Aging at 25 + 3 °C x 6.0 ± 0.3 ชม.
| 22 |  | Formalin (37) | 7.05 | 2.608 | 7.4025 |  | 2. Mixing Condition 25 ~ 35 RPM
| _ |  | Total | 79.79 | 7.5 | 83.7795
ตรวจเช็คสารเคมีโดย : | [6 empty] | YES or NO
เริ่มเอจจิ้ง Aging Start (SC) : |  |  | สิ้นสุดเอจจิ้ง Aging Finish (SC) : |  |  |  | Temp. ( OC) (SC) :
วันที่เริ่มเอจจิ้ง : |  |  | วันที่สิ้นสุดเอจจิ้ง:
2. สูตรผสมน้ำยา / DIP SOLUTION RECIPE : RFL ( THC-NJ )
เริ่มเวลา / Start time (SC): |  |  | สิ้นสุดเวลา / Finish time (SC) : |  |  | Temp.(°C) (SC) : |  | เตรียมโดย / prepared by :
น้ำยาเคลือบ / | Chemical | Chemical | เคมีที่ใช้ / | มาตรฐาน/Standard (kg) |  | จากการคำนวณ / | ค่าจริงที่ชั่งได้ / | สภาวะควบคุม /
Solution | No. | Lot no. | Chemical (SC) | Wet | Dry | Calculation Wet (kg) | Actual Wet (kg) | Conditions
| _ |  | Pure Water | 256.93 |  | 269.7765 |  | 1. เอจจิ้งที่อุณหภูมิ
| 13 |  | V-9625 (38) | 124.34 | 47.25 | 130.557 |  | 25 + 3 °C x 24 + 1.0 ชม.
RFL | _ | - | LX-111A (52) | 38.94 | 20.25 | 40.887 |  | Aging at 25 + 3 °C x 24 ± 1.0 Hr.
( THC-NJ ) | _ |  | RF | 79.79 | 7.5 | 83.7795 |  | 2. Mixing Condition 25 ~ 35 RPM
| _ |  | Total | 500 | 75 | 525
ตรวจเช็คสารเคมีโดย : | [6 empty] | YES or NO
เริ่มเอจจิ้ง Aging Start (SC) : |  |  | สิ้นสุดเอจจิ้ง Aging Finish (SC) : |  |  |  | Temp. ( OC) (SC) :
วันที่เริ่มเอจจิ้ง : |  |  | วันที่สิ้นสุดเอจจิ้ง:
3. คุณภาพ / QUALITY : RF & RFL ( THC-NJ )
น้ำยาเคลือบ / | หัวข้อทดสอบ / | เกณฑ์ / | ค่าที่วัดได้ / | ผลการตัดสิน / |  | ห้อง Lab เท่านั้น / Laboratory only
Solution | Tesing item | Specification | Actual | Judgement
| pH |  |  | Pass / No pass |  | เวลาที่ทดสอบ / Testing time :
RF | Viscosity |  |  | Pass / No pass |  | ทดสอบโดย / Tested by :
| TSC | 9.399674 |  | Pass / No pass |  | อนุมัติโดย / Approved by :
RFL ( THC-NJ ) | pH |  |  | Pass / No pass |  | เวลาที่ทดสอบ / Testing time :
| Viscosity |  |  | Pass / No pass |  | ทดสอบโดย / Tested by :
| TSC | 15 |  | Pass / No pass |  | อนุมัติโดย / Approved by :
ฝ่ายผลิตเท่านั้น / Production only |  |  |  | Use | ตรวจสอบโดย / Checked by : |  |  | Date :
|  |  |  | No use | อนุมัติโดย / Approved by : |  |  | Date :
FM-CM-06-04 / EJS-EG-08 Effective date : 7 / November / 2022 Approved by : PD | [7 empty] | Retention : 15 year
DIP SOLUTION CHECK SHEET | [5 empty] | วันที่ผสม / Mixing date : |  | 2023-08-24 13:55
ลูกค้า / Customer : Nichirin Japan |  |  | ชื่อน้ำยาเคลือบ / Dip solution name : AX-09 PV3 ( 10%) |  |  |  | Issued by | Date
ผลิตภัณฑ์ / Product item : 4673 |  |  | องค์ประกอบ / Compound |  | : FINAL ( THC-NJ ) |  |  | 2023-08-24 13:55
Lot No. | : 230816-01 |  | ปริมาณน้ำยา / Dip solution quantity (lites) : |  |  | 1050
1. สูตรผสมน้ำยา / DIP SOLUTION RECIPE : FINAL ( THC-NJ )
เริ่มเวลา / Start time (SC): |  |  | สิ้นสุดเวลา / Finish time (SC) : |  |  | Temp.(°C) (SC) : |  | เตรียมโดย / prepared by :
น้ำยาเคลือบ / | Chemical | Chemical | เคมีที่ใช้ / | มาตรฐาน/Standard (kg) |  | จากการคำนวณ / | ค่าจริงที่ชั่งได้ / | สภาวะควบคุม /
Solution | No. | Lot no. | Chemical (SC) | Wet | Dry | Calculation Wet (kg) | Actual Wet (kg) | Conditions
| _ |  | RFL | 500 | 75 | 525 |  | 1. เอจจิ้งอุณหภูมิ
FINAL |  |  | Denabond (20) | 125 | 25 | 131.25 |  | 25 + 3 °C x 24.0±1.0 ชม.
( THC-NJ ) | _ |  | Pure Water | 375 | 0 | 393.75 |  | Aging at 25 + 3 °C x 24 ± 1.0 Hr.
| _ |  | Total | 1000 | 100 | 1050 |  | 2. Mixing Condition 15 ~ 50 RPM
[7 empty] | YES or NO | 3. อายุน้ำยาเคลือบ 7วัน / Life 7 day
ตรวจเช็คสารเคมีโดย : | [7 empty] | Period of use weekly straight ~ 168 HR
เริ่มเอจจิ้ง Aging Start (SC) : |  |  | สิ้นสุดเอจจิ้ง Aging Finish (SC) : |  |  |  | Temp. ( OC) (SC) :
วันที่เริ่มเอจจิ้ง : |  |  | วันที่สิ้นสุดเอจจิ้ง:
2. คุณภาพ / QUALITY : FINAL ( THC-NJ )
น้ำยาเคลือบ / | หัวข้อทดสอบ / | เกณฑ์ / | ค่าที่วัดได้ / | ผลการตัดสิน / |  | ห้อง Lab เท่านั้น / Laboratory only
Solution | Tesing item | Specification | Actual | Judgement
FINAL ( THC-NJ ) | pH |  |  | Pass / No pass |  | เวลาที่ทดสอบ / Testing time :
| Viscosity |  |  | Pass / No pass |  | ทดสอบโดย / Tested by :
| TSC | 10 |  | Pass / No pass |  | อนุมัติโดย / Approved by :
3. บันทึก / NOTE
ฝ่ายผลิตเท่านั้น / Production only |  |  |  | Use | ตรวจสอบโดย / Checked by : |  |  | Date :
|  |  |  | No use | อนุมัติโดย / Approved by : |  |  | Date :
FM-CM-06-04 / EJS-EG-08 Effective date : 7 / November / 2022 Approved by : PD | [7 empty] | Retention : 15 year