## MX520DRev3(10%) KT3R16
DIP SOLUTION CHECK SHEET | [6 empty] | วันที่ผสม / Mixing date : |  | 2023-08-24
ลูกค้า / Custome : BS JAPAN |  |  | ชื่อน้ำยาเคลือบ / Dip solution name : MX520D Rev3 (10%) |  |  |  |  | Issued by | Date
ผลิตภัณฑ์ / Product item : KT3R16 |  |  | องค์ประกอบ / Compound : RFL & P-RFL | [5 empty] | 2023-08-24
Lot No. |  | : 230731 - 01 | ปริมาณน้ำยา / Dip solution quantity (lites) : |  |  |  | 1200
1. สูตรผสมน้ำยา / DIP SOLUTION RECIPE : RFL
เริ่มเวลา / Start time (SC): |  |  | สิ้นสุดเวลา / Finish time (SC) : |  |  | Temp.(°C) (SC) : |  | เตรียมโดย / prepared by :
น้ำยาเคลือบ | Chemical | Chemical | เคมีที่ใช้ | มาตรฐาน/Standard (kg) |  | จากการคำนวณ / | ค่าจริงที่ชั่งได้ / | สภาวะควบคุม /
Solution | No. | Lot no. | Chemical (SC) | Wet | Dry | Calculation Wet (kg) | Actual Wet (kg) | Conditions
RFL | _ | _ | Pure water | 14.75583 |  | 177.0699 |  | 1. Aging Condition
| 23 |  | Na OH ( 100 ) | 0.01488982 | 0.01488982 | 0.1786778 |  | 25.0 + 3.0 °C x 6.0 hr. ± 1.0 hr.
| 14 |  | S-700(S) ( 65 ) | 1.901315 | 1.235855 | 22.81578 |  | 2. Mixing Condition 15 ~ 25 RPM
| 22 |  | Formalin ( 37 ) | 0.1488982 | 0.05509232 | 1.786778
| 29 |  | NA-13 (47) | 13.17907 | 6.194163 | 158.1488
| _ |  | Sub Total | 30 | 7.5 | 360
ตรวจเช็คสารเคมีโดย : | [6 empty] | YES or NO
เริ่มเอจจิ้ง Aging Start (SC) : |  |  | สิ้นสุดเอจจิ้ง Aging Finish (SC) : |  |  |  | Temp. ( OC) (SC) :
วันที่เริ่มเอจจิ้ง : |  |  | วันที่สิ้นสุดเอจจิ้ง:
2. สูตรผสมน้ำยา / DIP SOLUTION RECIPE : P-RFL
เริ่มเวลา / Start time (SC): |  |  | สิ้นสุดเวลา / Finish time (SC) : |  |  | Temp.(°C) (SC) : |  | เตรียมโดย / prepared by :
น้ำยาเคลือบ | Chemical | Chemical | เคมีที่ใช้ | มาตรฐาน/Standard (kg) |  | จากการคำนวณ / | ค่าจริงที่ชั่งได้ / | สภาวะควบคุม /
Solution | No. | Lot no. | Chemical (SC) | Wet | Dry | Calculation Wet (kg) | Actual Wet (kg) | Conditions
P-RFL | _ | _ | RFL | 30 | 7.5 | 360 |  | 1. Aging Condition
| 13 |  | Denabond (20) | 12.5 | 2.5 | 150 |  | 25.0 + 3.0 °C x 24.0 + 1.0 hr.
| _ | _ | Puurified water | 57.1 |  | 685.2 |  | 2. Mixing Condition 15 ~ 25 RPM
| 18 |  | FN-5 ( 50 ) | 0.4 | 0.2 | 4.8 |  | FN-5 is added after 24h aging
|  |  | Sub Total | 100 | 10.2 | 1200 |  | before dipping 30 minute
ตรวจเช็คสารเคมีโดย : | [6 empty] | YES or NO | 3.Pot Lift : 7 Day after Conditioning
เริ่มเอจจิ้ง Aging Start (SC) : |  |  | สิ้นสุดเอจจิ้ง Aging Finish (SC) : |  |  |  | Temp. ( OC) (SC) :
วันที่เริ่มเอจจิ้ง : |  |  | วันที่สิ้นสุดเอจจิ้ง:
3. บันทึก / NOTE
ฝ่ายผลิตเท่านั้น / Production only |  |  |  | Use | ตรวจสอบโดย / Checked by : |  |  | Date :
|  |  |  | No use | อนุมัติโดย / Approved by : |  |  | Date :
FM-CM-06-04 / EJS-EG-08 Effective date : 7 / November / 2022 Approved by : PD | [7 empty] | Retention : 15 year
DIP SOLUTION CHECK SHEET | [6 empty] | วันที่ผสม / Mixing date : |  | 2023-08-24
ลูกค้า / Custome : BS CBF |  |  | ชื่อน้ำยาเคลือบ / Dip solution name : MX520D Rev3 (10%) |  |  |  |  | Issued by | Date
ผลิตภัณฑ์ / Product item : KT3R16 |  |  | องค์ประกอบ / Compound : RFL & P-RFL | [5 empty] | 2023-08-24
Lot No. |  | : 230731 - 01 | ปริมาณน้ำยา / Dip solution quantity (lites) : |  |  |  | 1200
1. คุณภาพ / QUALITY : RFL
น้ำยาเคลือบ / | หัวข้อทดสอบ / | เกณฑ์ / | ค่าที่วัดได้ / | ผลการตัดสิน / |  | ห้อง Lab เท่านั้น / Laboratory only
Solution | Tesing item | Specification | Actual | Judgement
RFL | pH | 7.05 ~ 8.01 |  | Pass / No pass |  | เวลาที่ทดสอบ / Testing time :
Before | Viscosity | 2.16 ~ 3.42 |  | Pass / No pass |  | ทดสอบโดย / Tested by :
| TSC | 24.23 ~ 28.01 |  | Pass / No pass |  | อนุมัติโดย / Approved by :
RFL | pH | 6.98 ~ 8.00 |  | Pass / No pass |  | เวลาที่ทดสอบ / Testing time :
After 6 hour. | Viscosity | 2.01 ~ 3.51 |  | Pass / No pass |  | ทดสอบโดย / Tested by :
| TSC | 24.23 ~ 28.01 |  | Pass / No pass |  | อนุมัติโดย / Approved by :
2. คุณภาพ / QUALITY : P-RFL
P-RFL | pH | 9.77 ~ 10.85 |  | Pass / No pass |  | เวลาที่ทดสอบ / Testing time :
Before | Viscosity | 1.17 ~ 2.37 |  | Pass / No pass |  | ทดสอบโดย / Tested by :
| TSC | 9.50 ~ 10.64 |  | Pass / No pass |  | อนุมัติโดย / Approved by :
P-RFL | pH | 9.63 ~ 11.01 |  | Pass / No pass |  | เวลาที่ทดสอบ / Testing time :
After 24 hour. | Viscosity | 1.37 ~ 2.15 |  | Pass / No pass |  | ทดสอบโดย / Tested by :
| TSC | 9.68 ~ 10.52 |  | Pass / No pass |  | อนุมัติโดย / Approved by :
3. บันทึก / NOTE
ฝ่ายผลิตเท่านั้น / Production only |  |  |  | Use | ตรวจสอบโดย / Checked by : |  |  | Date :
|  |  |  | No use | อนุมัติโดย / Approved by : |  |  | Date :
FM-CM-06-04 / EJS-EG-08 Effective date : 7 / November / 2022 Approved by : PD | [7 empty] | Retention : 15 year