## PX-03A(5%) P1100TT
DIP SOLUTION CHECK SHEET | [6 empty] | วันที่ผสม / Mixing date : |  | 2023-08-24 13:37
ลูกค้า / Customer : |  | KFTC | ชื่อน้ำยาเคลือบ / Dip solution name : PX - 03A ( 5% )+FN5 2% |  |  |  |  | Issued by | Date
ผลิตภัณฑ์ / Product item : P1100TT |  |  | องค์ประกอบ / Compound |  |  |  | : PL & RF |  | 2023-08-24 13:37
Lot No. |  | : 230805-01 | ปริมาณน้ำยา / Dip solution quantity (lites) : |  |  |  | 660
1. สูตรผสมน้ำยา / DIP SOLUTION RECIPE : PL
เริ่มเวลา / Start time (SC): |  |  | สิ้นสุดเวลา / Finish time (SC) : |  |  | Temp.(°C) (SC) : |  | เตรียมโดย / prepared by :
น้ำยาเคลือบ | Chemical | Chemical | เคมีที่ใช้ | มาตรฐาน/Standard (kg) |  | จากการคำนวณ / | ค่าจริงที่ชั่งได้ / | สภาวะควบคุม /
Solution | No. | Lot no. | Chemical (SC) | Wet | Dry | Calculation Wet (kg) | Actual Wet (kg) | Conditions
PL | _ | - | Pure water | 71.3 | - | 47.058 |  | 1.โฮโมมิกเซอร์ในการผสม 15 ~ 30 RPM
| 13 |  | Denabond ( 20 ) | 62.5 | 12.5 | 41.25 |  | Use homomixer 15 ~ 30 RPM
| 1 |  | LX 2518 FS ( 40.5 ) | 69.1 | 27.99 | 45.606 |  | 2. เอจจิ้งที่อุณหภูมิ
| _ |  | Total | 202.9 | 40.49 | 133.914 |  | 20 ± 2 °C x 6.0 ± 1.0 ชม.
ตรวจเช็คสารเคมีโดย : | [6 empty] | YES or NO | Aging at 20 ± 2 °C x 6.0 ± 1.0 Hr.
เริ่มเอจจิ้ง Aging Start (SC) : |  |  | สิ้นสุดเอจจิ้ง Aging Finish (SC) : |  |  |  | Temp. ( OC) (SC) :
วันที่เริ่มเอจจิ้ง : |  |  | วันที่สิ้นสุดเอจจิ้ง:
2. สูตรผสมน้ำยา / DIP SOLUTION RECIPE : RF
เริ่มเวลา / Start time (SC): |  |  | สิ้นสุดเวลา / Finish time (SC) : |  |  | Temp.(°C) (SC) : |  | เตรียมโดย / prepared by :
น้ำยาเคลือบ | Chemical | Chemical | เคมีที่ใช้ | มาตรฐาน/Standard (kg) |  | จากการคำนวณ / | ค่าจริงที่ชั่งได้ / | สภาวะควบคุม /
Solution | No. | Lot no. | Chemical (SC) | Wet | Dry | Calculation Wet (kg) | Actual Wet (kg) | Conditions
RF | _ | - | Pure water | 86.65 | - | 57.189 |  | 1.โฮโมมิกเซอร์ในการผสม 25 ~ 35 RPM
| 23 |  | Na OH ( 100 ) | 0.09 | 0.09 | 0.0594 |  | Use homomixer 25 ~ 35 RPM
| 24 |  | Resorcinal (100) | 7 | 7 | 4.62 |  | 2.. เอจจิ้งที่อุณหภูมิ
| 22 |  | Formalin (37) | 6.4 | 2.37 | 4.224 |  | 25 + 2 °C x 2.0 + 0.5 ชม.
| _ |  | Total | 100.14 | 9.46 | 66.0924 |  | Aging at 25 + 2 °C x 2.0 + 0.5 Hr.
ตรวจเช็คสารเคมีโดย : | [6 empty] | YES or NO
เริ่มเอจจิ้ง Aging Start (SC) : |  |  | สิ้นสุดเอจจิ้ง Aging Finish (SC) : |  |  |  | Temp. ( OC) (SC) :
วันที่เริ่มเอจจิ้ง : |  |  | วันที่สิ้นสุดเอจจิ้ง:
3. คุณภาพ / QUALITY : RF
น้ำยาเคลือบ / | หัวข้อทดสอบ / | เกณฑ์ / | ค่าที่วัดได้ / | ผลการตัดสิน / |  | ห้อง Lab เท่านั้น / Laboratory only
Solution | Tesing item | Specification | Actual | Judgement
RF | pH | 7.3~7.8 |  | Pass / No pass |  | เวลาที่ทดสอบ / Testing time :
| Viscosity | 1.0~1.6 |  | Pass / No pass |  | ทดสอบโดย / Tested by :
| TSC | 7.6~8.4 |  | Pass / No pass |  | อนุมัติโดย / Approved by :
4.. บันทึก / NOTE
ฝ่ายผลิตเท่านั้น / Production only |  |  |  | Use | ตรวจสอบโดย / Checked by : |  |  | Date :
|  |  |  | No use | อนุมัติโดย / Approved by : |  |  | Date :
FM-CM-06-04 / EJS-EG-08 Effective date : 7 / November / 2022 Approved by : PD | [7 empty] | Retention : 15 year
DIP SOLUTION CHECK SHEET | [6 empty] | วันที่ผสม / Mixing date : |  | 2023-08-24 13:37
ลูกค้า / Customer : KFTC |  |  | ชื่อน้ำยาเคลือบ / Dip solution name : PX - 03A ( 5% )+FN5 2% |  |  |  |  | Issued by | Date
ผลิตภัณฑ์ / Product item : P1100TT |  |  | องค์ประกอบ / Compound |  |  |  | : FINAL |  | 2023-08-24 13:37
Lot No. |  | : 230805-01 | ปริมาณน้ำยา / Dip solution quantity (lites) : |  |  |  | 660
1. สูตรผสมน้ำยา / DIP SOLUTION RECIPE : FINAL
เริ่มเวลา / Start time (SC): |  |  | สิ้นสุดเวลา / Finish time (SC) : |  |  | Temp.(°C) (SC) : |  | เตรียมโดย / prepared by :
น้ำยาเคลือบ | Chemical | Chemical | เคมีที่ใช้ | มาตรฐาน/Standard (kg) |  | จากการคำนวณ / | ค่าจริงที่ชั่งได้ / | สภาวะควบคุม /
Solution | No. | Lot no. | Chemical (SC) | Wet | Dry | Calculation Wet (kg) | Actual Wet (kg) | Conditions
Final | _ | - | PL | 202.9 | 40.49 | 133.914 |  | 1.โฮโมมิกเซอร์ในการผสม 15~50 RPM
| _ | - | Pure water | 696.96 | - | 459.9936 |  | Use homomixer 15 ~ 50 RPM
| _ | - | RF | 100.14 | 9.46 | 66.0924 |  | 2. เอจจิ้งอุณหภูมิ 20 + 2 °C x 24.0 ชม.
| 18 |  | FN-5 | 2 | 1 | 1.32 |  | Aging 20 + 2 °C x 24.0 Hr
3. อายุน้ำยาเคลือบ 15 วัน / Life 15 day
|  |  | Total | 1002 | 4.995 | 661.32 |  | FN-5 is added after 24h aging
before dipping 30 minute
ตรวจเช็คสารเคมีโดย : | [6 empty] | YES or NO
เริ่มเอจจิ้ง Aging Start (SC) : |  |  | สิ้นสุดเอจจิ้ง Aging Finish (SC) : |  |  |  | Temp. ( OC) (SC) :
วันที่เริ่มเอจจิ้ง : |  |  | วันที่สิ้นสุดเอจจิ้ง:
2. คุณภาพ / QUALITY : FINAL
น้ำยาเคลือบ / | หัวข้อทดสอบ / | เกณฑ์ / | ค่าที่วัดได้ / | ผลการตัดสิน / |  | ห้อง Lab เท่านั้น / Laboratory only
Solution | Tesing item | Specification | Actual | Judgement
FINAL | pH | 9.7~10.7 |  | Pass / No pass |  | เวลาที่ทดสอบ / Testing time :
| Viscosity | 1.1~2.0 |  | Pass / No pass |  | ทดสอบโดย / Tested by :
| TSC | 4.4~5.0 |  | Pass / No pass |  | อนุมัติโดย / Approved by :
3. บันทึก / NOTE
ฝ่ายผลิตเท่านั้น / Production only |  |  |  | Use | ตรวจสอบโดย / Checked by : |  |  | Date :
|  |  |  | No use | อนุมัติโดย / Approved by : |  |  | Date :
FM-CM-06-04 / EJS-EG-08 Effective date : 7 / November / 2022 Approved by : PD | [7 empty] | Retention : 15 year

## KT-02(1.3%) P1100TT
DIP SOLUTION CHECK SHEET | [6 empty] | วันที่ผสม / Mixing date : |  | 2023-08-24 13:37
ลูกค้า / Customer : KFTC |  |  | ชื่อน้ำยาเคลือบ / Dip solution name : KT - 02 (1.3%) |  |  |  |  | Issued by | Date
ผลิตภัณฑ์ / Product item : P1100TT |  |  | องค์ประกอบ / Compound : E - solution | [5 empty] | 2023-08-24 13:37
Lot No. |  | : 230807-01 | ปริมาณน้ำยา / Dip solution quantity (lites) : |  |  |  | 580
1. สูตรผสมน้ำยา / DIP SOLUTION RECIPE : E-solution
เริ่มเวลา / Start time (SC): |  |  | สิ้นสุดเวลา / Finish time (SC) : |  |  | Temp.(°C) (SC) : |  | เตรียมโดย / prepared by :
น้ำยาเคลือบ | Chemical | Chemical | เคมีที่ใช้ | มาตรฐาน/Standard (kg) |  | จากการคำนวณ / | ค่าจริงที่ชั่งได้ / | สภาวะควบคุม /
Solution | No. | Lot no. | Chemical (SC) | Wet | Dry | Calculation Wet (kg) | Actual Wet (kg) | Conditions
| _ | - | Pure water | 987.12 | - | 572.5296 |  | 1. ใช้โฮโมมิกเซอร์ในการผสม
| 23 |  | NaOH (100) | 0.05 | 0.05 | 0.029 |  | 1600~3000 RPM X 15 Min.
E-Solution | 20 |  | Aerisolution OT ( 75 ) | 0.33 | 0.25 | 0.1914 |  | 2. Composition TSC 1.28 %
| 9 |  | EX 614 B ( 100 ) | 12.5 | 12.5 | 7.25 |  | 4. อายุน้ำยาเคลือบ 7 วัน / Life 7 day
| _ |  | Sub Total | 1000 | 12.8 | 580
ตรวจเช็คสารเคมีโดย : | [6 empty] | YES or NO
เริ่มเอจจิ้ง Aging Start (SC) : |  | - | สิ้นสุดเอจจิ้ง Aging Finish (SC) : |  | - |  | Temp.(°C) (SC) : | -
2. คุณภาพ / QUALITY : E-solution
น้ำยาเคลือบ / | หัวข้อทดสอบ / | เกณฑ์ / | ค่าที่วัดได้ / | ผลการตัดสิน / |  | ห้อง Lab เท่านั้น / Laboratory only
Solution | Tesing item | Specification | Actual | Judgement
FINAL | pH | 9.7~10.7 |  | Pass / No pass |  | เวลาที่ทดสอบ / Testing time :
| Viscosity | 1.0 ~1.3 |  | Pass / No pass |  | ทดสอบโดย / Tested by :
| TSC | 1.1~1.5 |  | Pass / No pass |  | อนุมัติโดย / Approved by :
3. บันทึก / NOTE
ฝ่ายผลิตเท่านั้น / Production only |  |  |  | Use | ตรวจสอบโดย / Checked by : |  |  | Date :
|  |  |  | No use | อนุมัติโดย / Approved by : |  |  | Date :
FM-CM-06-04 / EJS-EG-08 Effective date : 7 / November / 2022 Approved by : PD | [7 empty] | Retention : 15 year