## MX-03BR(12%) P1402TRH
DIP SOLUTION CHECK SHEET | [6 empty] | วันที่ผสม / Mixing date : |  | 2023-08-24 13:54
ลูกค้า / Custome : TGRT |  |  | ชื่อน้ำยาเคลือบ / Dip solution name : MX-03BR ( 12% ) |  |  |  |  | Issued by | Date
ผลิตภัณฑ์ / Product item : P1402TRH |  |  | องค์ประกอบ / Compound : FINAL | [5 empty] | 2023-08-24 13:54
Lot No. | : | 230719-01 | ปริมาณน้ำยา / Dip solution quantity (lites) : |  |  |  | 850
1. สูตรผสมน้ำยา / DIP SOLUTION RECIPE : SF
เริ่มเวลา / Start time (SC): |  |  | สิ้นสุดเวลา / Finish time (SC) : |  |  | Temp.(°C) (SC) : |  | เตรียมโดย / prepared by :
น้ำยาเคลือบ | Chemical | Chemical | เคมีที่ใช้ | มาตรฐาน/Standard (kg) |  | จากการคำนวณ / | ค่าจริงที่ชั่งได้ / | สภาวะควบคุม /
Solution | No. | Lot no. | Chemical (SC) | Wet | Dry | Calculation Wet (kg) | Actual Wet (kg) | Conditions
SF | _ | _ | Purified water | 252.6114 |  | 214.7196 |  | 1.Condition
| 23 |  | Na OH ( 100.0 ) | 0.32 | 0.32 | 0.272 |  | 25.0±3.0℃×4.0±0.3 HR
| 14 |  | S-700(S) ( 65 ) | 29.12 | 18.928 | 24.752 |  | 2. Mixing Condition 25 ～ 35 RPM
| 22 |  | Formalin ( 37 ) | 7.048649 | 2.608 | 5.991351
| _ |  | Sub Total | 289.1 | 21.856 | 245.735
ตรวจเช็คสารเคมีโดย : | [6 empty] | YES or NO
เริ่มเอจจิ้ง Aging Start (SC) : |  |  | สิ้นสุดเอจจิ้ง Aging Finish (SC) : |  |  |  | Temp. ( OC) (SC) :
วันที่เริ่มเอจจิ้ง : |  |  | วันที่สิ้นสุดเอจจิ้ง:
2. สูตรผสมน้ำยา / DIP SOLUTION RECIPE : SFL
เริ่มเวลา / Start time (SC): |  |  | สิ้นสุดเวลา / Finish time (SC) : |  |  | Temp.(°C) (SC) : |  | เตรียมโดย / prepared by :
น้ำยาเคลือบ | Chemical | Chemical | เคมีที่ใช้ | มาตรฐาน/Standard (kg) |  | จากการคำนวณ / | ค่าจริงที่ชั่งได้ / | สภาวะควบคุม /
Solution | No. | Lot no. | Chemical (SC) | Wet | Dry | Calculation Wet (kg) | Actual Wet (kg) | Conditions
SFL | _ | _ | Purified water | 135.8596 |  | 115.4806 |  | 1.Conditioning
| 10 |  | LX 111A ( 52 ) | 62.61538 | 32.56 | 53.22308 |  | 25.0±3.0℃×12.0 ～ 24.0HR
| 12 |  | PYRATEX-FS (40.5) | 80.39506 | 32.56 | 68.3358 |  | 2. Mixing Condition 15 ～ 50 RPM
|  | _ | SF Solution | 289.1 | 21.856 | 245.735
|  |  | Sub Total | 567.97 | 86.976 | 482.7745
YES or NO
เริ่มเอจจิ้ง Aging Start (SC) : |  |  | สิ้นสุดเอจจิ้ง Aging Finish (SC) : |  |  |  | Temp. ( OC) (SC) :
วันที่เริ่มเอจจิ้ง : |  |  | วันที่สิ้นสุดเอจจิ้ง:
3. คุณภาพ / QUALITY : SF & SFL
น้ำยาเคลือบ / | หัวข้อทดสอบ / | เกณฑ์ / | ค่าที่วัดได้ / | ผลการตัดสิน / |  | ห้อง Lab เท่านั้น / Laboratory only
Solution | Tesing item | Specification | Actual | Judgement
SF | pH | 6.10 ~ 7.78 |  | Pass / No pass |  | เวลาที่ทดสอบ / Testing time :
| Viscosity | 1.15 ~ 1.51 |  | Pass / No pass |  | ทดสอบโดย / Tested by :
| TSC | 7.18 ~ 7.78 |  | Pass / No pass |  | อนุมัติโดย / Approved by :
SFL | pH | 6.97 ~ 8.17 |  | Pass / No pass |  | เวลาที่ทดสอบ / Testing time :
| Viscosity | 1.25 ~ 2.57 |  | Pass / No pass |  | ทดสอบโดย / Tested by :
| TSC | 14.96 ~ 15.68 |  | Pass / No pass |  | อนุมัติโดย / Approved by :
ฝ่ายผลิตเท่านั้น / Production only |  |  |  | Use | ตรวจสอบโดย / Checked by : |  |  | Date :
|  |  |  | No use | อนุมัติโดย / Approved by : |  |  | Date :
FM-CM-06-04 / EJS-EG-08 Effective date : 7 / November / 2022 Approved by : PD | [7 empty] | Retention : 15 year
DIP SOLUTION CHECK SHEET | [6 empty] | วันที่ผสม / Mixing date : |  | 2023-08-24 13:54
ลูกค้า / Custome : TGRT |  |  | ชื่อน้ำยาเคลือบ / Dip solution name : MX-03BR ( 12% ) |  |  |  |  | Issued by | Date
ผลิตภัณฑ์ / Product item : P1402TRH |  |  | องค์ประกอบ / Compound : FINAL | [5 empty] | 2023-08-24 13:54
Lot No. | : | 230719-01 | ปริมาณน้ำยา / Dip solution quantity (lites) : |  |  |  | 850
1. สูตรผสมน้ำยา / DIP SOLUTION RECIPE : FINAL
เริ่มเวลา / Start time (SC): |  |  | สิ้นสุดเวลา / Finish time (SC) : |  |  | Temp.(°C) (SC) : |  | เตรียมโดย / prepared by :
น้ำยาเคลือบ | Chemical | Chemical | เคมีที่ใช้ | มาตรฐาน/Standard (kg) |  | จากการคำนวณ / | ค่าจริงที่ชั่งได้ / | สภาวะควบคุม /
Solution | No. | Lot no. | Chemical (SC) | Wet | Dry | Calculation Wet (kg) | Actual Wet (kg) | Conditions
FINAL | _ | _ | SFL Solution | 567.97 | 86.976 | 482.7745 |  | 1.Condition
|  | _ | Purified water | 243.9404 |  | 207.34934 |  | 25.0±3.0℃×12.0±1.0 HR
| 13 |  | Denabond ( 20 ) | 144.88 | 28.976 | 123.148 |  | 2. Mixing Condition 15～50 RPM
TC-6400 | 17 | _ | Pure water | 32.9216 |  | 27.98336 |  | 3.Pot life after aging 240 HR
10% Solution |  |  | TC-6400 (42%) | 10.288 | 4.32096 | 8.7448
|  |  | Sub Total | 1000 | 120.27296 | 850
ตรวจเช็คสารเคมีโดย : | [6 empty] | YES or NO
เริ่มเอจจิ้ง Aging Start (SC) : |  |  |  | สิ้นสุดเอจจิ้ง Aging Finish (SC) : |  |  |  | Temp. ( OC) (SC) :
วันที่เริ่มเอจจิ้ง : |  |  |  | วันที่สิ้นสุดเอจจิ้ง:
3. คุณภาพ / QUALITY : FINAL
น้ำยาเคลือบ / | หัวข้อทดสอบ / | เกณฑ์ / | ค่าที่วัดได้ / | ผลการตัดสิน / |  | ห้อง Lab เท่านั้น / Laboratory only
Solution | Tesing item | Specification | Actual | Judgement
FINAL | pH | 9.83 ~ 10.91 |  | Pass / No pass |  | เวลาที่ทดสอบ / Testing time :
| Viscosity | 2.18 ~ 2.90 |  | Pass / No pass |  | ทดสอบโดย / Tested by :
| TSC | 11.61 ~ 12.21 |  | Pass / No pass |  | อนุมัติโดย / Approved by :
3. บันทึก / NOTE
１．In each classification, ingredients must be added in order from top to bottom.
２．Tolerance is less than ±2% in each step.
３．TC-6400 solution must be stirred over 3 minutes.
If stirring is not enough, Final solution makes aggregates.
ฝ่ายผลิตเท่านั้น / Production only |  |  |  | Use | ตรวจสอบโดย / Checked by : |  |  | Date :
|  |  |  | No use | อนุมัติโดย / Approved by : |  |  | Date :
FM-CM-06-04 / EJS-EG-08 Effective date : 7 / November / 2022 Approved by : PD | [7 empty] | Retention : 15 year