## CT-7-I(27.5%) P1671TT
DIP SOLUTION CHECK SHEET | [6 empty] | วันที่ผสม / Mixing date : |  | 2023-08-24 13:36
ลูกค้า / Customer : KFTC |  |  | ชื่อน้ำยาเคลือบ / Dip solution name : CT-7-1(27.5%) |  |  |  |  | Issued by | Date
ผลิตภัณฑ์ / Product item : P1671TT |  |  | องค์ประกอบ / Compound |  |  | : EPOXY |  |  | 2023-08-24 13:36
Lot No. | : | 230821-01 | ปริมาณน้ำยา / Dip solution quantity (lites) : |  |  |  | 100
1. สูตรผสมน้ำยา / DIP SOLUTION RECIPE : EPOXY
เริ่มเวลา / Start time : |  |  | สิ้นสุดเวลา / Finish time : |  |  | Temp.(°C) : |  | เตรียมโดย / prepared by :
น้ำยาเคลือบ | Chemical | Chemical | เคมีที่ใช้ | มาตรฐาน/Standard (kg) |  | จากการคำนวณ / | ค่าจริงที่ชั่งได้ / | สภาวะควบคุม /
Solution | No. | Lot no. | Chemical (SC) | Wet | Dry | Calculation Wet (kg) | Actual Wet (kg) | Conditions
E Solution | - | - | Pure water | 51.86 | - | 51.86 |  | 1. ใช้โฮโมมิกเซอร์ผสม / Use homomixer
| 19 |  | TDC - 8 ( 100 ) | 0.22 | 0.22 | 0.22 |  | 2. ความเร็วรอบที่ใช้ 2300 ~ 2500 รอบ/นาที
| 8 |  | NER 010 ( 100 ) | 13.5 | 13.5 | 13.5 |  | ( 39 ~ 42 Hrz ) x 15 นาที
| 21 |  | SANDET-EN (25) | 1.1 | 0.28 | 1.1 |  | 3. ความเร็วที่ใช้ระหว่างการผสมเคมีให้เป็น
| - |  | Total | 66.68 | 14 | 66.68 |  | เนื้อเดียวกัน 3200 ~ 3450 รอบ/นาที
[7 empty] | YES or NO | ( 55 ~ 58 Hrz ) x 10 นาที
4. อายุน้ำยาเคลือบ 10 วัน / Life 10 days
ตรวจเช็คสารเคมีโดย : | [7 empty] | 5. No Aging
เริ่มเอจจิ้ง Aging Start (SC) : |  | - | สิ้นสุดเอจจิ้ง Aging Finish (SC) : |  | - |  | Temp.(°C) : | -
2. คุณภาพ / QUALITY : EPOXY
น้ำยาเคลือบ / | หัวข้อทดสอบ / | เกณฑ์ / | ค่าที่วัดได้ / | ผลการตัดสิน / |  | ห้อง Lab เท่านั้น / Laboratory only
Solution | Tesing item | Specification | Actual | Judgement
FINAL | pH | 7.8 + 1.0 |  | Pass / No pass |  | เวลาที่ทดสอบ / Testing time :
| Viscosity | 1.9 + 0.3 |  | Pass / No pass |  | ทดสอบโดย / Tested by :
| TSC | 20.0 + 1.0 |  | Pass / No pass |  | อนุมัติโดย / Approved by :
3. บันทึก / NOTE
ฝ่ายผลิตเท่านั้น / Production only |  |  |  | Use | ตรวจสอบโดย / Checked by : |  |  | Date :
|  |  |  | No use | อนุมัติโดย / Approved by : |  |  | Date :
FM-CM-06-05 / EJS-EG-08 Effective date : 7 / November / 2022 Approved by : PD | [7 empty] | Retention : 15 year
DIP SOLUTION CHECK SHEET | [6 empty] | วันที่ผสม / Mixing date : |  | 2023-08-24 13:36
ลูกค้า / Customer : KFTC |  |  | ชื่อน้ำยาเคลือบ / Dip solution name : CT-7-1(27.5%) |  |  |  |  | Issued by | Date
ผลิตภัณฑ์ / Product item : P1671TT |  |  | องค์ประกอบ / Compound |  |  | : FINAL |  |  | 2023-08-24 13:36
Lot No. | : | 230821-01 | ปริมาณน้ำยา / Dip solution quantity (lites) : |  |  |  | 2600
1. สูตรผสมน้ำยา / DIP SOLUTION RECIPE : FINAL
เริ่มเวลา / Start time : |  |  | สิ้นสุดเวลา / Finish time : |  |  | Temp.(°C) : |  | เตรียมโดย / prepared by :
น้ำยาเคลือบ | Chemical | Chemical | เคมีที่ใช้ | มาตรฐาน/Standard (kg) |  | จากการคำนวณ / | ค่าจริงที่ชั่งได้ / | สภาวะควบคุม /
Solution | No. | Lot no. | Chemical (SC) | Wet | Dry | Calculation Wet (kg) | Actual Wet (kg) | Conditions
| 1 |  | VP LATEX | 16.66 | 6.75 | 433.16
LATEX |  |  | 2518 FS ( 40.5 ) |  |  |  |  | 1. ใช้ไม้พายกวนเคมี / Manual stiring
| 2 |  | SBR LATEX | 16.66 | 6.75 | 433.16
LX 110 ( 40.5 )
| _ | - | Total | 33.32 | 13.5 | 866.32
CT - 7 - 1 | _ |  | E Solution | 66.68 | 14 | 1733.68 |  | 1. ใช้ไม้พายกวนเคมี / Manual stiring
(27.5%) | _ | - | L Solution | 33.32 | 13.5 | 866.32 |  | 2. อายุน้ำยาเคลือบ 5 วัน
FINAL | _ |  | Total | 100 | 27.5 | 2600 |  | หลังการผสมน้ำยา E+L
[7 empty] | YES or NO | Life 5 day after E+L mixig
ตรวจเช็คสารเคมีโดย : | [7 empty] | 5. No Aging
เริ่มเอจจิ้ง Aging Start (SC) : |  | - | สิ้นสุดเอจจิ้ง Aging Finish (SC) : |  | - |  | Temp.(°C) (SC) : | -
2. คุณภาพ / QUALITY : FINAL
น้ำยาเคลือบ / | หัวข้อทดสอบ / | เกณฑ์ / | ค่าที่วัดได้ / | ผลการตัดสิน / |  | ห้อง Lab เท่านั้น / Laboratory only
Solution | Tesing item | Specification | Actual | Judgement
FINAL | pH | 10.5 + 0.5 |  | Pass / No pass |  | เวลาที่ทดสอบ / Testing time :
| Viscosity | 5.0 + 1.0 |  | Pass / No pass |  | ทดสอบโดย / Tested by :
| TSC | 27.5 + 1.0 |  | Pass / No pass |  | อนุมัติโดย / Approved by :
3. บันทึก / NOTE
ฝ่ายผลิตเท่านั้น / Production only |  |  |  | Use | ตรวจสอบโดย / Checked by : |  |  | Date :
|  |  |  | No use | อนุมัติโดย / Approved by : |  |  | Date :
FM-CM-06-05 / EJS-EG-08 Effective date : 7 / November / 2022 Approved by : PD | [7 empty] | Retention : 15 year