## Confirmation H1671T
CONFIRMATION CONDITION CHECK SHEET | [5 empty] | เครื่อง M/C
Dipping Process | [5 empty] | Dipping No 1.
Item : | H1671T |  |  | Date
|  |  |  | วันที่ | …………………………
Lot. No. | ………………………………………………………. |  |  | Remark
เบอร์การผลิต |  |  |  | หมายเหตุ | …………………………
รายการตรวจสอบ |  |  | Special Char. Class | ค่าที่กำหนด | เช็คโดยบุคคลที่ 1 | ค่าที่กำหนด | เช็คโดยบุคคลที่ 2
|  |  |  | (Specification) |  | (Specification)
(Checking Item) |  |  |  | Set | Actual Set | Set | Actual Set
CS 7 Creel | 1. Yarn | 1.1 Cord structure (โครงสร้างเชือก) |  | H 1670T / 1 |  | H 1670T / 1
|  | 1.2 Yarn type (ชนิดด้าย) |  | 1670T- 360F- 705 M |  | 1670T- 360F- 705 M
|  | 1.3 1st twist (การตีเกลียวครั้งที่ 1) |  | 60.0 ± 12.0 ( S ) T/M |  | 60.0 ± 12.0 ( S ) T/M
|  | 1.4 2nd twist (การตีเกลียวครั้งที่ 2) |  | - |  | -
|  | 1.5 Label of yarn(ลาเบลชี้บ่งบนลูกด้าย) |  | H1671T |  | H1671T
|  | 1.6 Weight (Kg) น้ำหนัก (กก.) |  | 5.1±0.2 |  | 5.1±0.2
| 2. Creel setting | 2.1 Use tensor (ให้น้ำหนักทับ) |  | ใช้ |  | ใช้
|  | 2.2 Knot Condition (สภาวะการต่อด้าย) |  | Air splicer |  | Air splicer
|  | 2.3 ตัวดักปม ( Slub catswe ) |  | 0.50 MM |  | 0.50 MM
CS-8 Cordseter | 3. Stretch | 3.1 Stretch Dryer (%การยืด ช่วงทำให้แห้ง) | [SC] | 100.0± 0.2 |  | 100.0± 0.2
|  | 3.2 Stretch Hot ( %การยืด ช่วงร้อน) | [SC] | 100.0± 0.2 |  | 100.0± 0.2
|  | 3.3 Stretch Normal( %การยืด ช่วงปกติ) | [SC] | 95.0± 0.2 |  | 95.0± 0.2
|  | 3.4 Stretch Total ( %การยืด รวม) |  | 95 |  | 95
| 4. Temp | Temp Dryer (อุณหภูมิ ช่วงทำให้แห้ง) | [SC] | 100 ± 3 |  | 100 ± 3
|  | Temp Hot (อุณหภูมิ ช่วงร้อน) | [SC] | 245 ± 3 |  | 245 ± 3
|  | Temp Normal ( อุณหภูมิช่วงปกติ) | [SC] | 245 ± 3 |  | 245 ± 3
| 5. Counter | 5.1 Counter setting (m) (การตั้งความยาว) |  | 27500 |  | 27500
| 6. Speed | 6.1 Speed (m/min)(ความเร็วรอบ) | [SC] | 100±0.5 |  | 100±0.5 | -
| 7. No. of cord | 7.1 No.of cords of processing (จำนวนเชือกที่ใช้กับขบวนการ) |  | 128 |  | 128 | -
| 8. Sofnor | 8.1 Sofnor(ปรับให้นิ่ม) |  | ON (ไม่ใช้) |  | ON (ไม่ใช้) | -
|  | 8.2 Draw nip(ลูกกลิ้งกด) |  | ON (ไม่ใช้) |  | ON (ไม่ใช้)
| 9.Dipping No 1 | 9.1 Solution name(Concentration) (ความเข้มข้น) |  | - |  | -
| อ่าง 1. | 9.2 Nip roller pressure (kg/cm2)Front (หน้า) |  | 1.0 ± 0.2 |  | 1.0 ± 0.2
|  | 9.3 Nip roller pressure (kg/cm2)Back (หลัง) |  | Free |  | Free
|  | 9.4 WPU standard (%) (มาตรฐานการดูดซับน้ำยา) |  | - |  | -
| 10. Dipping No 2 | 10.1 Solution name(Concentration) (ความเข้มข้น) |  | - |  | -
| อ่าง 2. | 10.2 Nip roller pressure (kg/cm2) |  | Free |  | Free
|  | 10.3 Nip roller pressure (kg/cm2) |  | Free |  | Free
|  | 10.4 WPU standard (%) (มาตรฐานการดูดซับน้ำยา) |  | - |  | -
CS-9 Winder | 11. Winder | 11.1 Ayame daial (การปรับความห่าง) |  | 17.5 |  | 17.5
|  | 11.2 Contact pressure (kg)ปรับขึ้น-ปรับลง |  | ปรับลง |  | ปรับลง
|  | 11.3 Wind voltage set (Volt) |  | 120 |  | 120
|  | 11.4 Peper Tube color (หลอดสี) |  | 12"Toray reuse |  | 12"Toray reuse
|  | 11.5 Cheese weight (kg) น้ำหนักลูกด้าย |  | 5.0±0.2 |  | 5.0±0.2
| 12. Exhaust Fan | 12.1 Exhaust Fan Dryer |  | 50 Hz. |  | 50 Hz.
|  | 12.2 Exhaust Fan H&N |  | 50 Hz. |  | 50 Hz.
| 13.Spong | 13.1 Spong (ฟองน้ำ) |  | No Use (ไม่ใช้) |  | No Use (ไม่ใช้)
FM-CS-17-01 Effective date :25/8/2023 Approved by : CS |  |  |  | Check by |  | Confirm by
|  |  |  | operator / พนักงาน |  | Leader shift / หัวหน้ากะ
Retention: 15 Year

## Confirmation H1002T
CONFIRMATION CONDITION CHECK SHEET | [5 empty] | เครื่อง M/C
Dipping Process | [5 empty] | Dipping No 1.
Item : | H1002T |  |  | Date
|  |  |  | วันที่ | …………………………
Lot. No. | ………………………………………………………. |  |  | Remark
เบอร์การผลิต |  |  |  | หมายเหตุ | …………………………
รายการตรวจสอบ |  |  | Special Char. Class | ค่าที่กำหนด | เช็คโดยบุคคลที่ 1 | ค่าที่กำหนด | เช็คโดยบุคคลที่ 2
|  |  |  | (Specification) |  | (Specification)
(Checking Item) |  |  |  | Set | Actual Set | Set | Actual Set
CS 7 Creel | 1. Yarn | 1.1 Cord structure (โครงสร้างเชือก) |  | H 1000D //2 |  | H 1000D //2
|  | 1.2 Yarn type (ชนิดด้าย) |  | 1000D-192F-702C |  | 1000D-192F-702C
|  | 1.3 1st twist (การตีเกลียวครั้งที่ 1) |  | 100.0 ± 15.0 (S)T/M |  | 100.0 ± 15.0 (S)T/M
|  | 1.4 2nd twist (การตีเกลียวครั้งที่ 2) |  | - |  | -
|  | 1.5 Label of yarn(ลาเบลชี้บ่งบนลูกด้าย) |  | H1002T |  | H1002T
|  | 1.6 Weight (Kg) น้ำหนัก (กก.) |  | 4.5±0.2 |  | 4.5±0.2
| 2. creel setting | 2.1 Use tensor (ให้น้ำหนักทับ) |  | ไม่ใช้ |  | ไม่ใช้
|  | 2.2 Knot Condition (สภาวะการต่อด้าย) |  | Air splicer |  | Air splicer
|  | 2.3 ตัวดักปม ( Slub catswe ) |  | 0.60 MM |  | 0.60 MM
CS-8 Cordseter | 3. Stretch | 3.1 Stretch Dryer (%การยืด ช่วงทำให้แห้ง) | [SC] | 100.0± 0.2 |  | 100.0± 0.2
|  | 3.2 Stretch Hot ( %การยืด ช่วงร้อน) | [SC] | 95.0± 0.2 |  | 95.0± 0.2
|  | 3.3 Stretch Normal( %การยืด ช่วงปกติ) | [SC] | 94.0± 0.2 |  | 94.0± 0.2
|  | 3.4 Stretch Total ( %การยืด รวม) |  | 89 |  | 89
| 4. Temp | Temp Dryer (อุณหภูมิ ช่วงทำให้แห้ง) | [SC] | 100 ± 3 |  | 100 ± 3
|  | Temp Hot (อุณหภูมิ ช่วงร้อน) | [SC] | 250 ± 3 |  | 250 ± 3
|  | Temp Normal ( อุณหภูมิช่วงปกติ) | [SC] | 250 ± 3 |  | 250 ± 3
| 5. Counter | 5.1 Counter setting (m) (การตั้งความยาว) |  | 18500 |  | 18500
| 6. Speed | 6.1 Speed (m/min)(ความเร็วรอบ) | [SC] | 80±0.5 |  | 80±0.5 | -
| 7. No. of cord | 7.1 No.of cords of processing (จำนวนเชือกที่ใช้กับขบวนการ) |  | 128 |  | 128 | -
| 8. Sofnor | 8.1 Sofnor(ปรับให้นิ่ม) |  | ON (ไม่ใช้) |  | ON (ไม่ใช้) | -
|  | 8.2 Draw nip(ลูกกลิ้งกด) |  | ON (ไม่ใช้) |  | ON (ไม่ใช้)
| 9.Dipping No 1 | 9.1 Solution name(Concentration) (ความเข้มข้น) |  | - |  | -
| อ่าง 1. | 9.2 Nip roller pressure (kg/cm2)Front (หน้า) |  | 1.0 ± 0.2 |  | 1.0 ± 0.2
|  | 9.3 Nip roller pressure (kg/cm2)Back (หลัง) |  | Free |  | Free
|  | 9.4 WPU standard (%) (มาตรฐานการดูดซับน้ำยา) |  | - |  | -
| 10. Dipping No 2 | 10.1 Solution name(Concentration) (ความเข้มข้น) |  | - |  | -
| อ่าง 2. | 10.2 Nip roller pressure (kg/cm2) |  | Free |  | Free
|  | 10.3 Nip roller pressure (kg/cm2) |  | Free |  | Free
|  | 10.4 WPU standard (%) (มาตรฐานการดูดซับน้ำยา) |  | - |  | -
CS-9 Winder | 11. Winder | 11.1 Ayame daial (การปรับความห่าง) |  | 17.5-18.5 |  | 17.5-18.5
|  | 11.2 Contact pressure (kg)ปรับขึ้น-ปรับลง |  | ปรับลง |  | ปรับลง
|  | 11.3 Wind voltage set (Volt) |  | 120 |  | 120
|  | 11.4 Peper Tube color (หลอดสี) |  | 12"Toray reuse |  | 12"Toray reuse
|  | 11.5 Cheese weight (kg) น้ำหนักลูกด้าย |  | 4.5±0.2 |  | 4.5±0.2
| 12. Exhaust Fan | 12.1 Exhaust Fan Dryer |  | 50 Hz. |  | 50 Hz.
|  | 12.2 Exhaust Fan H&N |  | 50 Hz. |  | 50 Hz.
| 13.Spong | 13.1 Spong (ฟองน้ำ) |  | No Use (ไม่ใช้) |  | No Use (ไม่ใช้)
FM-CS-17-01 Effective date :25/8/2023 Approved by : CS |  |  |  | Check by |  | Confirm by
|  |  |  | operator / พนักงาน |  | Leader shift / หัวหน้ากะ
Retention: 15 Year

## Confirmation P1671T
CONFIRMATION CONDITION CHECK SHEET | [5 empty] | เครื่อง M/C
Dipping Process | [5 empty] | Dipping No 1.
Item : | P1671T |  |  | Date
|  |  |  | วันที่ | …………………………
Lot. No. | ………………………………………………………. |  |  | Remark
เบอร์การผลิต |  |  |  | หมายเหตุ | …………………………
รายการตรวจสอบ |  |  | Special Char. Class | ค่าที่กำหนด | เช็คโดยบุคคลที่ 1 | ค่าที่กำหนด | เช็คโดยบุคคลที่ 2
|  |  |  | (Specification) |  | (Specification)
(Checking Item) |  |  |  | Set | Actual Set | Set | Actual Set
CS 7 Creel | 1. Yarn | 1.1 Cord structure (โครงสร้างเชือก) |  | P1670T/1 |  | P1670T/1
|  | 1.2 Yarn type (ชนิดด้าย) |  | 1670T-360F-705M |  | 1670T-360F-705M
|  | 1.3 1st twist (การตีเกลียวครั้งที่ 1) |  | 80.0 ± 12.0 (S)T/M |  | 80.0 ± 12.0 (S)T/M
|  | 1.4 2nd twist (การตีเกลียวครั้งที่ 2) |  | - |  | -
|  | 1.5 Label of yarn(ลาเบลชี้บ่งบนลูกด้าย) |  | P1671T |  | P1671T
|  | 1.6 Weight (Kg) น้ำหนัก (กก.) |  | 5.0±0.2 |  | 5.0±0.2
| 2. Creel setting | 2.1 Use tensor (ให้น้ำหนักทับ) |  | ไม่ใช้/ใช้ |  | ไม่ใช้/ใช้
|  | 2.2 Knot Condition (สภาวะการต่อด้าย) |  | Air splicer |  | Air splicer
|  | 2.3 ตัวดักปม ( Slub catswe ) |  | 0.60 MM |  | 0.60 MM
CS-8 Cordseter | 3. Stretch | 3.1 Stretch Dryer (%การยืด ช่วงทำให้แห้ง) | [SC] | 101.0± 0.2 |  | 101.0± 0.2
|  | 3.2 Stretch Hot ( %การยืด ช่วงร้อน) | [SC] | 103.0± 0.2 |  | 103.0± 0.2
|  | 3.3 Stretch Normal( %การยืด ช่วงปกติ) | [SC] | 99.0± 0.2 |  | 99.0± 0.2
|  | 3.4 Stretch Total ( %การยืด รวม) |  | 103 |  | 103
| 4. Temp | Temp Dryer (อุณหภูมิ ช่วงทำให้แห้ง) | [SC] | 245 ± 3 |  | 245 ± 3
|  | Temp Hot (อุณหภูมิ ช่วงร้อน) | [SC] | 250 ± 3 |  | 250 ± 3
|  | Temp Normal ( อุณหภูมิช่วงปกติ) | [SC] | 250 ± 3 |  | 250 ± 3
| 5. Counter | 5.1 Counter setting (m) (การตั้งความยาว) |  | 30500 |  | 30500
| 6. Speed | 6.1 Speed (m/min)(ความเร็วรอบ) | [SC] | 90.0±0.5 |  | 90.0±0.5 | -
| 7. No. of cord | 7.1 No.of cords of processing (จำนวนเชือกที่ใช้กับขบวนการ) |  | 128 |  | 128 | -
| 8. Sofnor | 8.1 Sofnor(ปรับให้นิ่ม) |  | - |  | - | -
|  | 8.2 Draw nip(ลูกกลิ้งกด) |  | - |  | -
| 9.Dipping No 1 | 9.1 Solution name(Concentration) (ความเข้มข้น) |  | KT-02(1.3%) |  | KT-02(1.3%)
|  | 9.2 Urethane roller status(การกดลูกกลิ้งยูรีเทน) |  | Close (กดลง) |  | Close (กดลง)
| อ่าง 1. | 9.3 Nip roller pressure (kg/cm2)Front (หน้า) |  | 0 |  | 0
|  | 9.4 Nip roller pressure (kg/cm2)Back (หลัง) |  | 1.0 ± 0.2 |  | 1.0 ± 0.2
|  | 9.5 WPU standard (%)(มาตรฐานการดูดซับน้ำยา) |  | 20±5% |  | 20±5%
| 10. Dipping No 2 | 10.1 Solution name(Concentration) (ความเข้มข้น) |  | PX-03(5.0%) |  | PX-03(5.0%)
|  | 10.2 Urethane roller status(การกดลูกกลิ้งยูรีเทน) |  | Close (กดลง) |  | Close (กดลง)
| อ่าง 2. | 10.3 Nip roller pressure (kg/cm2) |  | 0 |  | 0
|  | 10.4 Nip roller pressure (kg/cm2) |  | 1.2 ± 0.4 |  | 1.2 ± 0.4
|  | 10.5 WPU standard (%)(มาตรฐานการดูดซับน้ำยา) |  | 18±5% |  | 18±5%
CS-9 Winder | 11. Winder | 11.1 Ayame daial (การปรับความห่าง) |  | 17-18 |  | 17-18
|  | 11.2 Contact pressure (kg)ปรับขึ้น-ปรับลง |  | ปรับลง |  | ปรับลง
|  | 11.3 Wind voltage set (Volt) |  | 120 |  | 120
|  | 11.4 Peper Tube color (หลอดสี) |  | 12"Toray reuse |  | 12"Toray reuse
|  | 11.5 Cheese weight (kg) น้ำหนักลูกด้าย |  | 5.0±0.2 |  | 5.0±0.2
| 12. Exhaust Fan | 12.1 Exhaust Fan Dryer |  | 50 Hz. |  | 50 Hz.
|  | 12.2 Exhaust Fan H&N |  | 50 Hz. |  | 50 Hz.
| 13.Spong | 13.1 Spong (ฟองน้ำ) |  | Use(ใช้) |  | Use(ใช้)
FM-CS-17-01 Effective date :25/8/2023 Approved by : CS |  |  |  | Check by |  | Confirm by
|  |  |  | operator / พนักงาน |  | Leader shift / หัวหน้ากะ
Retention: 15 Year

## P1100TT S-8-1
CONFIRMATION CONDITION CHECK SHEET | [5 empty] | เครื่อง M/C
Dipping Process | [5 empty] | Dipping No 1.
Item : | P1100TT |  |  | Date
|  |  |  | วันที่ | …………………………
Lot. No. | ………………………………………………………. |  |  | Remark
เบอร์การผลิต |  |  |  | หมายเหตุ | …………………………
รายการตรวจสอบ |  |  | Special Char. Class | ค่าที่กำหนด | เช็คโดยบุคคลที่ 1 | ค่าที่กำหนด | เช็คโดยบุคคลที่ 2
|  |  |  | (Specification) |  | (Specification)
(Checking Item) |  |  |  | Set | Actual Set | Set | Actual Set
CS 7 Creel | 1. Yarn | 1.1 Cord structure (โครงสร้างเชือก) |  | P1100T/1 |  | P1100T/1
|  | 1.2 Yarn type (ชนิดด้าย) |  | 1100T-240F-705M |  | 1100T-240F-705M
|  | 1.3 1st twist (การตีเกลียวครั้งที่ 1) |  | 80.0 ± 10.0 (S)T/M |  | 80.0 ± 10.0 (S)T/M
|  | 1.4 2nd twist (การตีเกลียวครั้งที่ 2) |  | - |  | -
|  | 1.5 Label of yarn(ลาเบลชี้บ่งบนลูกด้าย) |  | P1100TT |  | P1100TT
|  | 1.6 Weight (Kg) น้ำหนัก (กก.) |  | 5.1±0.2 |  | 5.1±0.2
| 2. creel setting | 2.1 Use tensor (ให้น้ำหนักทับ) |  | ใช้ |  | ใช้
|  | 2.2 Knot Condition (สภาวะการต่อด้าย) |  | Air splicer |  | Air splicer
|  | 2.3 ตัวดักปม ( Slub catswe ) |  | 0.50 MM |  | 0.50 MM
CS-8 Cordseter | 3. Stretch | 3.1 Stretch Dryer (%การยืด ช่วงทำให้แห้ง) | [SC] | 101.0± 0.2 |  | 101.0± 0.2
|  | 3.2 Stretch Hot ( %การยืด ช่วงร้อน) | [SC] | 102.5± 0.2 |  | 102.5± 0.2
|  | 3.3 Stretch Normal( %การยืด ช่วงปกติ) | [SC] | 99.0± 0.2 |  | 99.0± 0.2
|  | 3.4 Stretch Total ( %การยืด รวม) |  | 102.5 |  | 102.5
| 4. Temp | Temp Dryer (อุณหภูมิ ช่วงทำให้แห้ง) | [SC] | 245 ± 3 |  | 245 ± 3
|  | Temp Hot (อุณหภูมิ ช่วงร้อน) | [SC] | 250 ± 3 |  | 250 ± 3
|  | Temp Normal ( อุณหภูมิช่วงปกติ) | [SC] | 250 ± 3 |  | 250 ± 3
| 5. Counter | 5.1 Counter setting (m) (การตั้งความยาว) |  | 45500 |  | 45500
| 6. Speed | 6.1 Speed (m/min)(ความเร็วรอบ) |  | 90.0±0.5 |  | 90.0±0.5 | -
| 7. No. of cord | 7.1 No.of cords of processing (จำนวนเชือกที่ใช้กับขบวนการ) |  | 128 |  | 128 | -
| 8. Sofnor | 8.1 Sofnor(ปรับให้นิ่ม) |  | - |  | - | -
|  | 8.2 Draw nip(ลูกกลิ้งกด) |  | - |  | -
| 9.Dipping No 1 | 9.1 Solution name(Concentration) (ความเข้มข้น) |  | KT-02(1.3%) |  | KT-02(1.3%)
|  | 9.2 Urethane roller status(การกดลูกกลิ้งยูรีเทน) |  | Close (กดลง) |  | Close (กดลง)
| อ่าง 1. | 9.3 Nip roller pressure (kg/cm2)Front (หน้า) |  | 0 |  | 0
|  | 9.4 Nip roller pressure (kg/cm2)Back (หลัง) |  | 1.0 ± 0.4 |  | 1.0 ± 0.4
|  | 9.5 WPU standard (%) (มาตรฐานการดูดซับน้ำยา) |  | 20±5% |  | 20±5%
| 10. Dipping No 2 | 10.1 Solution name(Concentration) (ความเข้มข้น) |  | PX-03A(5.0%)+FN-5 |  | PX-03A(5.0%)+FN-5
|  | 10.2 Urethane roller status(การกดลูกกลิ้งยูรีเทน) |  | Close (กดลง) |  | Close (กดลง)
| อ่าง 2. | 10.3 Nip roller pressure (kg/cm2) |  | 0 |  | 0
|  | 10.4 Nip roller pressure (kg/cm2) |  | 1.2 ± 0.4 |  | 1.2 ± 0.4
|  | 10.5 WPU standard (%) (มาตรฐานการดูดซับน้ำยา) |  | 18±5% |  | 18±5%
CS-9 Winder | 11. Winder | 11.1 Ayame daial (การปรับความห่าง) |  | 17-18 |  | 17-18
|  | 11.2 Contact pressure (kg)ปรับขึ้น-ปรับลง |  | ปรับลง |  | ปรับลง
|  | 11.3 Wind voltage set (Volt) |  | 120 |  | 120
|  | 11.4 Peper Tube color (หลอดสี) |  | 12"Toray reuse |  | 12"Toray reuse
|  | 11.5 Cheese weight (kg) น้ำหนักลูกด้าย |  | 5.1±0.2 |  | 5.1±0.2
| 12. Exhaust Fan | 12.1 Exhaust Fan Dryer |  | 50 Hz. |  | 50 Hz.
|  | 12.2 Exhaust Fan H&N |  | 50 Hz. |  | 50 Hz.
| 13.Spong | 13.1 Spong (ฟองน้ำ) |  | Use(ใช้) |  | Use(ใช้)
FM-CS-17-01 Effective date :25/8/2023 Approved by : CS |  |  |  | Check by |  | Confirm by
|  |  |  | operator / พนักงาน |  | Leader shift / หัวหน้ากะ
Retention: 15 Year

## P1671TT S-8-1
CONFIRMATION CONDITION CHECK SHEET | [5 empty] | เครื่อง M/C
Dipping Process | [5 empty] | Dipping No 1.
Item : | P1671TT |  |  | Date
|  |  |  | วันที่ | …………………………
Lot. No. | ………………………………………………………. |  |  | Remark
เบอร์การผลิต |  |  |  | หมายเหตุ | …………………………
รายการตรวจสอบ |  |  | Special Char. Class | ค่าที่กำหนด | เช็คโดยบุคคลที่ 1 | ค่าที่กำหนด | เช็คโดยบุคคลที่ 2
|  |  |  | (Specification) |  | (Specification)
(Checking Item) |  |  |  | Set | Actual Set | Set | Actual Set
CS 7 Creel | 1. Yarn | 1.1 Cord structure (โครงสร้างเชือก) |  | P1670T/1 |  | P1670T/1
|  | 1.2 Yarn type (ชนิดด้าย) |  | 1670-360-705M |  | 1670-360-705M
|  | 1.3 1st twist (การตีเกลียวครั้งที่ 1) |  | 80.0±10.0(S)T/M |  | 80.0±10.0(S)T/M
|  | 1.4 2nd twist (การตีเกลียวครั้งที่ 2) |  | - |  | -
|  | 1.5 Label of yarn(ลาเบลชี้บ่งบนลูกด้าย) |  | P1671TT |  | P1671TT
|  | 1.6 Weight (Kg) น้ำหนัก (กก.) |  | 5.1±0.2 |  | 5.1±0.2
| 2. Creel setting | 2.1 Use tensor (ให้น้ำหนักทับ) |  | ใช้ |  | ใช้
|  | 2.2 Knot Condition (สภาวะการต่อด้าย) |  | Air splicer |  | Air splicer
|  | 2.3 ตัวดักปม ( Slub catser ) |  | 0.50 MM |  | 0.50 MM
CS-8 | 3. Stretch | 3.1 Stretch Dryer (%การยืด ช่วงทำให้แห้ง) | [SC] | 101.0± 0.2 |  | 101.0± 0.2
Cord seter |  | 3.2 Stretch Hot ( %การยืด ช่วงร้อน) | [SC] | 100.5± 0.2 |  | 100.5± 0.2
|  | 3.3 Stretch Normal( %การยืด ช่วงปกติ) | [SC] | 99.0± 0.2 |  | 99.0± 0.2
|  | 3.4 Stretch Total ( %การยืด รวม) |  | 100.5 |  | 100.5
| 4. Temp | Temp Dryer (อุณหภูมิ ช่วงทำให้แห้ง) | [SC] | 150 ± 3 |  | 150 ± 3
|  | Temp Hot (อุณหภูมิ ช่วงร้อน) | [SC] | 245 ± 3 |  | 245 ± 3
|  | Temp Normal ( อุณหภูมิช่วงปกติ) | [SC] | 245 ± 3 |  | 245 ± 3
| 5. Counter | 5.1 Counter setting (m) (การตั้งความยาว) |  | 29300 |  | 29300
| 6. Speed | 6.1 Speed (m/min)(ความเร็วรอบ) | [SC] | 40.0±0.5 |  | 40.0±0.5
| 7. No. of cord | 7.1 No.of cords of processing (จำนวนเชือกที่ใช้กับขบวนการ) |  | 128 |  | 128
| 8. Sofnor | 8.1 Sofnor(ปรับให้นิ่ม) |  | - |  | -
|  | 8.2 Draw nip(ลูกกลิ้งกด) |  | - |  | -
| 9.Dipping No 1 | 9.1 Solution name(Concentration) (ความเข้มข้น) |  | CT-7-1 (27.5%) |  | CT-7-1 (27.5%)
|  | 9.2 Urethane roller status(การกดลูกกลิ้งยูรีเทน) |  | Close (กดลง) |  | Close (กดลง)
| อ่าง 1. | 9.3 Nip roller pressure (kg/cm2)Front (หน้า)ยูรีเทน |  | 0 |  | 0
|  | 9.4 Nip roller pressure (kg/cm2)Back (หลัง)ชิลิโคน |  | 1.0 ± 0.3 |  | 1.0 ± 0.3
|  | 9.5 WPU standard (%)(มาตรฐานการดูดซับน้ำยา) |  | 26±2% |  | 26±2%
| 10.Dipping No2 | 10.1 Solution name(Concentration) (ความเข้มข้น) |  | - |  | -
|  | 10.2 Urethane roller status(การกดลูกกลิ้งยูรีเทน) |  | Close (กดลง) |  | Close (กดลง)
| อ่าง 2. | 10.3 Nip roller pressure (kg/cm2) |  | 0 |  | 0
|  | 10.4 Nip roller pressure (kg/cm2) |  | Free |  | Free
|  | 10.5 WPU standard (%)(มาตรฐานการดูดซับน้ำยา) |  | - |  | -
CS-9 Winder | 11. Winder | 11.1 Ayame daial (การปรับความห่าง) |  | 17.5-18.5 |  | 17.5-18.5
|  | 11.2 Contact pressure (kg)ปรับขึ้น-ปรับลง |  | ปรับขึ้น |  | ปรับขึ้น
|  | 11.3 Wind voltage set (Volt) |  | 120 |  | 120
|  | 11.4 Peper Tube color (หลอดสี) |  | 12"Toray Reuse |  | 12"Toray Reuse
|  | 11.5 Cheese weight (kg) น้ำหนักลูกด้าย |  | 5.1±0.2 |  | 5.1±0.2
| 12. Exhaust Fan | 12.1 Exhaust Fan Dryer |  | 50 Hz. |  | 50 Hz.
|  | 12.2 Exhaust Fan H&N |  | 50 Hz. |  | 50 Hz.
| 13.Spong | 13.1 Spong (ฟองน้ำ) |  | Use(ใช้) |  | Use(ใช้)
FM-CS-17-01 Effective date :25/8/2023 Approved by : CS |  |  |  | Check by |  | Confirm by
|  |  |  | operator / พนักงาน |  | Leader shift / หัวหน้ากะ
Retention: 15 Year

## P1670T1R
CONFIRMATION CONDITION CHECK SHEET | [5 empty] | เครื่อง M/C
Dipping Process | [5 empty] | Dipping No 1.
Item : | P1670T1R |  |  | Date
|  |  |  | วันที่ | …………………………
Lot. No. | ………………………………………………………. |  |  | Remark
เบอร์การผลิต |  |  |  | หมายเหตุ | …………………………
รายการตรวจสอบ |  |  | Special Char. Class | ค่าที่กำหนด | เช็คโดยบุคคลที่ 1 | ค่าที่กำหนด | เช็คโดยบุคคลที่ 2
|  |  |  | (Specification) |  | (Specification)
(Checking Item) |  |  |  | Set | Actual Set | Set | Actual Set
CS 7 Creel | 1. Yarn | 1.1 Cord structure (โครงสร้างเชือก) |  | P1670T/1 |  | P1670T/1
|  | 1.2 Yarn type (ชนิดด้าย) |  | 1500D-288-707C(TTS) |  | 1500D-288-707C(TTS)
|  | 1.3 1st twist (การตีเกลียวครั้งที่ 1) |  | 150.0 ± 10.0 (S)T/M |  | 150.0 ± 10.0 (S)T/M
|  | 1.4 2nd twist (การตีเกลียวครั้งที่ 2) |  | - |  | -
|  | 1.5 Label of yarn(ลาเบลชี้บ่งบนลูกด้าย) |  | P1670T1R |  | P1670T1R
|  | 1.6 Weight (Kg) น้ำหนัก (กก.) |  | 3.0±0.2 |  | 3.0±0.2
| 2. Creel setting | 2.1 Use tensor (ให้น้ำหนักทับ) |  | ไม่ใช้ |  | ไม่ใช้
|  | 2.2 Knot Condition (สภาวะการต่อด้าย) |  | Air splicer |  | Air splicer
|  | 2.3 ตัวดักปม ( Slub catswe ) |  | 0.50 MM |  | 0.50 MM
CS-8 Cordseter | 3. Stretch | 3.1 Stretch Dryer (%การยืด ช่วงทำให้แห้ง) | [SC] | 100.5± 0.2 |  | 100.5± 0.2
|  | 3.2 Stretch Hot ( %การยืด ช่วงร้อน) | [SC] | 102.5± 0.2 |  | 102.5± 0.2
|  | 3.3 Stretch Normal( %การยืด ช่วงปกติ) | [SC] | 100.0± 0.2 |  | 100.0± 0.2
|  | 3.4 Stretch Total ( %การยืด รวม) |  | 103 |  | 103
| 4. Temp | Temp Dryer (อุณหภูมิ ช่วงทำให้แห้ง) | [SC] | 120 ± 3 |  | 120 ± 3
|  | Temp Hot (อุณหภูมิ ช่วงร้อน) | [SC] | 257 ± 3 |  | 257 ± 3
|  | Temp Normal ( อุณหภูมิช่วงปกติ) | [SC] | 257 ± 3 |  | 257 ± 3
| 5. Counter | 5.1 Counter setting (m) (การตั้งความยาว) |  | 17800 |  | 17800
| 6. Speed | 6.1 Speed (m/min)(ความเร็วรอบ) | [SC] | 90.0±0.5 |  | 90.0±0.5 | -
| 7. No. of cord | 7.1 No.of cords of processing (จำนวนเชือกที่ใช้กับขบวนการ) |  | 128 |  | 128 | -
| 8. Sofnor | 8.1 Sofnor(ปรับให้นิ่ม) |  | 50 mm. |  | 50 mm. | -
|  | 8.2 Draw nip(ลูกกลิ้งกด) |  | 1.5 kg/cm² |  | 1.5 kg/cm²
| 9.Dipping No 1 | 9.1 Solution name(Concentration) (ความเข้มข้น) |  | AX09PV3 rev1 (2.5%) |  | AX09PV3 rev1 (2.5%)
| อ่าง 1. | 9.2 Nip roller pressure (kg/cm2)Front (หน้า) |  | 1.0 ± 0.2 |  | 1.0 ± 0.2
|  | 9.3 Nip roller pressure (kg/cm2)Back (หลัง) |  | 2.0 ± 0.5 |  | 2.0 ± 0.5
|  | 9.4 WPU standard (%) (มาตรฐานการดูดซับน้ำยา) |  | 20±5% |  | 20±5%
| 10. Dipping No 2 | 10.1 Solution name(Concentration) (ความเข้มข้น) |  | - |  | -
| อ่าง 2. | 10.2 Nip roller pressure (kg/cm2) |  | Free |  | Free
|  | 10.3 Nip roller pressure (kg/cm2) |  | Free |  | Free
|  | 10.4 WPU standard (%) (มาตรฐานการดูดซับน้ำยา) |  | - |  | -
CS-9 Winder | 11. Winder | 11.1 Ayame daial (การปรับความห่าง) |  | 17-18 |  | 17-18
|  | 11.2 Contact pressure (kg)ปรับขึ้น-ปรับลง |  | 3.8 kg |  | 3.8 kg
|  | 11.3 Wind voltage set (Volt) |  | 120 |  | 120
|  | 11.4 Peper Tube color (หลอดสี) |  | 12"Toray reuse |  | 12"Toray reuse
|  | 11.5 Cheese weight (kg) น้ำหนักลูกด้าย |  | 2.8±0.2 |  | 2.8±0.2
| 12. Exhaust Fan | 12.1 Exhaust Fan Dryer |  | 50 Hz. |  | 50 Hz.
|  | 12.2 Exhaust Fan H&N |  | 50 Hz. |  | 50 Hz.
| 13.Spong | 13.1 Spong (ฟองน้ำ) |  | Use(ใช้) |  | Use(ใช้)
FM-CS-17-01 Effective date :25/8/2023 Approved by : CS |  |  |  | Check by |  | Confirm by
|  |  |  | operator / พนักงาน |  | Leader shift / หัวหน้ากะ
Retention: 15 Year

## P1501T
CONFIRMATION CONDITION CHECK SHEET | [5 empty] | เครื่อง M/C
Dipping Process | [5 empty] | Dipping No 1.
Item : | P1501T |  |  | Date
|  |  |  | วันที่ | …………………………
Lot. No. | ………………………………………………………. |  |  | Remark
เบอร์การผลิต |  |  |  | หมายเหตุ | …………………………
รายการตรวจสอบ |  |  | Special Char. Class | ค่าที่กำหนด | เช็คโดยบุคคลที่ 1 | ค่าที่กำหนด | เช็คโดยบุคคลที่ 2
|  |  |  | (Specification) |  | (Specification)
(Checking Item) |  |  |  | Set | Actual Set | Set | Actual Set
CS 7 Creel | 1. Yarn | 1.1 Cord structure (โครงสร้างเชือก) |  | P1500T/1 |  | P1500T/1
|  | 1.2 Yarn type (ชนิดด้าย) |  | 1500D-288-702C |  | 1500D-288-702C
|  | 1.3 1st twist (การตีเกลียวครั้งที่ 1) |  | 150.0 ± 12.0 (S)T/M |  | 150.0 ± 12.0 (S)T/M
|  | 1.4 2nd twist (การตีเกลียวครั้งที่ 2) |  | - |  | -
|  | 1.5 Label of yarn(ลาเบลชี้บ่งบนลูกด้าย) |  | P1501T |  | P1501T
|  | 1.6 Weight (Kg) น้ำหนัก (กก.) |  | 6.0±0.2 |  | 6.0±0.2
| 2. Creel setting | 2.1 Use tensor (ให้น้ำหนักทับ) |  | ใช้ |  | ใช้
|  | 2.2 Knot Condition (สภาวะการต่อด้าย) |  | Air splicer |  | Air splicer
|  | 2.3 ตัวดักปม ( Slub catswe ) |  | 0.60 MM |  | 0.60 MM
CS-8 Cordseter | 3. Stretch | 3.1 Stretch Dryer (%การยืด ช่วงทำให้แห้ง) | [SC] | 100.5± 0.2 |  | 100.5± 0.2
|  | 3.2 Stretch Hot ( %การยืด ช่วงร้อน) | [SC] | 100.0± 0.2 |  | 100.0± 0.2
|  | 3.3 Stretch Normal( %การยืด ช่วงปกติ) | [SC] | 98.5± 0.2 |  | 98.5± 0.2
|  | 3.4 Stretch Total ( %การยืด รวม) |  | 99 |  | 99
| 4. Temp | Temp Dryer (อุณหภูมิ ช่วงทำให้แห้ง) | [SC] | 150 ± 3 |  | 150 ± 3
|  | Temp Hot (อุณหภูมิ ช่วงร้อน) | [SC] | 240 ± 3 |  | 240 ± 3
|  | Temp Normal ( อุณหภูมิช่วงปกติ) | [SC] | 240 ± 3 |  | 240 ± 3
| 5. Counter | 5.1 Counter setting (m) (การตั้งความยาว) |  | 33500 |  | 33500
| 6. Speed | 6.1 Speed (m/min)(ความเร็วรอบ) | [SC] | 50.0±0.5 |  | 50.0±0.5 | -
| 7. No. of cord | 7.1 No.of cords of processing (จำนวนเชือกที่ใช้กับขบวนการ) |  | 128 |  | 128 | -
| 8. Sofnor | 8.1 Sofnor(ปรับให้นิ่ม) |  | - |  | - | -
|  | 8.2 Draw nip(ลูกกลิ้งกด) |  | - |  | -
| 9.Dipping No 1 | 9.1 Solution name(Concentration) (ความเข้มข้น) |  | CT-7-1 (27.5%) |  | CT-7-1 (27.5%)
|  | 9.2 Urethane roller status(การกดลูกกลิ้งยูรีเทน) |  | Close (กดลง) |  | Close (กดลง)
| อ่าง 1. | 9.3 Nip roller pressure (kg/cm2)Front (หน้า) |  | 0 |  | 0
|  | 9.4 Nip roller pressure (kg/cm2)Back (หลัง) |  | 1.2 ± 0.2 |  | 1.2 ± 0.2
|  | 9.5 WPU standard (%)(มาตรฐานการดูดซับน้ำยา) |  | 26±2% |  | 26±2%
| 10. Dipping No 2 | 10.1 Solution name(Concentration) (ความเข้มข้น) |  | - |  | -
|  | 10.2 Urethane roller status(การกดลูกกลิ้งยูรีเทน) |  | Close (กดลง) |  | Close (กดลง)
| อ่าง 2. | 10.3 Nip roller pressure (kg/cm2) |  | 0 |  | 0
|  | 10.4 Nip roller pressure (kg/cm2) |  | Free |  | Free
|  | 10.5 WPU standard (%)(มาตรฐานการดูดซับน้ำยา) |  | - |  | -
CS-9 Winder | 11. Winder | 11.1 Ayame daial (การปรับความห่าง) |  | 17.5-18.5 |  | 17.5-18.5
|  | 11.2 Contact pressure (kg)ปรับขึ้น-ปรับลง |  | ปรับลง |  | ปรับลง
|  | 11.3 Wind voltage set (Volt) |  | 125 |  | 125
|  | 11.4 Peper Tube color (หลอดสี) |  | 12"Toray reuse |  | 12"Toray reuse
|  | 11.5 Cheese weight (kg) น้ำหนักลูกด้าย |  | 6.0±0.2 |  | 6.0±0.2
| 12. Exhaust Fan | 12.1 Exhaust Fan Dryer |  | 50 Hz. |  | 50 Hz.
|  | 12.2 Exhaust Fan H&N |  | 50 Hz. |  | 50 Hz.
| 13.Spong | 13.1 Spong (ฟองน้ำ) |  | Use(ใช้) |  | Use(ใช้)
FM-CS-17-01 Effective date :25/8/2023 Approved by : CS |  |  |  | Check by |  | Confirm by
|  |  |  | operator / พนักงาน |  | Leader shift / หัวหน้ากะ
Retention: 15 Year

## H1501T
CONFIRMATION CONDITION CHECK SHEET | [5 empty] | เครื่อง M/C
Dipping Process | [5 empty] | Dipping No 1.
Item : | H1501T |  |  | Date
|  |  |  | วันที่ | …………………………
Lot. No. | ………………………………………………………. |  |  | Remark
เบอร์การผลิต |  |  |  | หมายเหตุ | …………………………
รายการตรวจสอบ |  |  | Special Char. Class | ค่าที่กำหนด | เช็คโดยบุคคลที่ 1 | ค่าที่กำหนด | เช็คโดยบุคคลที่ 2
|  |  |  | (Specification) |  | (Specification)
(Checking Item) |  |  |  | Set | Actual Set | Set | Actual Set
CS 7 Creel | 1. Yarn | 1.1 Cord structure (โครงสร้างเชือก) |  | H1500T/1 |  | H1500T/1
|  | 1.2 Yarn type (ชนิดด้าย) |  | 1500D-288-702C |  | 1500D-288-702C
|  | 1.3 1st twist (การตีเกลียวครั้งที่ 1) |  | 150.0 ± 12.0 (S)T/M |  | 150.0 ± 12.0 (S)T/M
|  | 1.4 2nd twist (การตีเกลียวครั้งที่ 2) |  | - |  | -
|  | 1.5 Label of yarn(ลาเบลชี้บ่งบนลูกด้าย) |  | H1501T |  | H1501T
|  | 1.6 Weight (Kg) น้ำหนัก (กก.) |  | 6.0±0.2 |  | 6.0±0.2
| 2. Creel setting | 2.1 Use tensor (ให้น้ำหนักทับ) |  | ใช้ |  | ใช้
|  | 2.2 Knot Condition (สภาวะการต่อด้าย) |  | Air splicer |  | Air splicer
|  | 2.3 ตัวดักปม ( Slub catswe ) |  | 0.60 MM |  | 0.60 MM
CS-8 Cordseter | 3. Stretch | 3.1 Stretch Dryer (%การยืด ช่วงทำให้แห้ง) | [SC] | 100.5± 0.2 |  | 100.5± 0.2
|  | 3.2 Stretch Hot ( %การยืด ช่วงร้อน) | [SC] | 100.0± 0.2 |  | 100.0± 0.2
|  | 3.3 Stretch Normal( %การยืด ช่วงปกติ) | [SC] | 98.5± 0.2 |  | 98.5± 0.2
|  | 3.4 Stretch Total ( %การยืด รวม) |  | 99 |  | 99
| 4. Temp | Temp Dryer (อุณหภูมิ ช่วงทำให้แห้ง) | [SC] | 100 ± 3 |  | 100 ± 3
|  | Temp Hot (อุณหภูมิ ช่วงร้อน) | [SC] | 245 ± 3 |  | 245 ± 3
|  | Temp Normal ( อุณหภูมิช่วงปกติ) | [SC] | 245 ± 3 |  | 245 ± 3
| 5. Counter | 5.1 Counter setting (m) (การตั้งความยาว) |  | 34200 |  | 34200
| 6. Speed | 6.1 Speed (m/min)(ความเร็วรอบ) | [SC] | 100.0±0.5 |  | 100.0±0.5 | -
| 7. No. of cord | 7.1 No.of cords of processing (จำนวนเชือกที่ใช้กับขบวนการ) |  | 128 |  | 128 | -
| 8. Sofnor | 8.1 Sofnor(ปรับให้นิ่ม) |  | - |  | - | -
|  | 8.2 Draw nip(ลูกกลิ้งกด) |  | - |  | -
| 9.Dipping No 1 | 9.1 Solution name(Concentration) (ความเข้มข้น) |  | - |  | -
|  | 9.2 Urethane roller status(การกดลูกกลิ้งยูรีเทน) |  | Close (กดลง) |  | Close (กดลง)
| อ่าง 1. | 9.3 Nip roller pressure (kg/cm2)Front (หน้า) |  | 0 |  | 0
|  | 9.4 Nip roller pressure (kg/cm2)Back (หลัง) |  | 1.0 ± 0.2 |  | 1.0 ± 0.2
|  | 9.5 WPU standard (%)(มาตรฐานการดูดซับน้ำยา) |  | - |  | -
| 10. Dipping No 2 | 10.1 Solution name(Concentration) (ความเข้มข้น) |  | - |  | -
| อ่าง 2. | 10.2 Nip roller pressure (kg/cm2) |  | Free |  | Free
|  | 10.3 Nip roller pressure (kg/cm2) |  | Free |  | Free
|  | 10.4 WPU standard (%) (มาตรฐานการดูดซับน้ำยา) |  | - |  | -
CS-9 Winder | 11. Winder | 11.1 Ayame daial (การปรับความห่าง) |  | 17.5-18.5 |  | 17.5-18.5
|  | 11.2 Contact pressure (kg)ปรับขึ้น-ปรับลง |  | ปรับลง |  | ปรับลง
|  | 11.3 Wind voltage set (Volt) |  | 120 |  | 120
|  | 11.4 Peper Tube color (หลอดสี) |  | 12"Toray reuse |  | 12"Toray reuse
|  | 11.5 Cheese weight (kg) น้ำหนักลูกด้าย |  | 6.0±0.2 |  | 6.0±0.2
| 12. Exhaust Fan | 12.1 Exhaust Fan Dryer |  | 50 Hz. |  | 50 Hz.
|  | 12.2 Exhaust Fan H&N |  | 50 Hz. |  | 50 Hz.
| 13.Spong | 13.1 Spong (ฟองน้ำ) |  | Use(ใช้) |  | Use(ใช้)
FM-CS-17-01 Effective date :25/8/2023 Approved by : CS |  |  |  | Check by |  | Confirm by
|  |  |  | operator / พนักงาน |  | Leader shift / หัวหน้ากะ
Retention: 15 Year

## P1100ZFT
CONFIRMATION CONDITION CHECK SHEET | [5 empty] | เครื่อง M/C
Dipping Process | [5 empty] | Dipping No 1.
Item : | P1100ZFT |  |  | Date
|  |  |  | วันที่ | …………………………
Lot. No. | ………………………………………………………. |  |  | Remark
เบอร์การผลิต |  |  |  | หมายเหตุ | …………………………
รายการตรวจสอบ |  |  | Special Char. Class | ค่าที่กำหนด | เช็คโดยบุคคลที่ 1 | ค่าที่กำหนด | เช็คโดยบุคคลที่ 2
|  |  |  | (Specification) |  | (Specification)
(Checking Item) |  |  |  | Set | Actual Set | Set | Actual Set
CS 7 Creel | 1. Yarn | 1.1 Cord structure (โครงสร้างเชือก) |  | P1100T/1 |  | P1100T/1
|  | 1.2 Yarn type (ชนิดด้าย) |  | 1100T-240F-705M |  | 1100T-240F-705M
|  | 1.3 1st twist (การตีเกลียวครั้งที่ 1) |  | 90.0 ± 10.0 (Z)T/M |  | 90.0 ± 10.0 (Z)T/M
|  | 1.4 2nd twist (การตีเกลียวครั้งที่ 2) |  | - |  | -
|  | 1.5 Label of yarn(ลาเบลชี้บ่งบนลูกด้าย) |  | P1100ZFT |  | P1100ZFT
|  | 1.6 Weight (Kg) น้ำหนัก (กก.) |  | 5.0±0.2 |  | 5.0±0.2
| 2. creel setting | 2.1 Use tensor (ให้น้ำหนักทับ) |  | ไม่ใช้ |  | ไม่ใช้
|  | 2.2 Knot Condition (สภาวะการต่อด้าย) |  | Air splicer |  | Air splicer
|  | 2.3 ตัวดักปม ( Slub catswe ) |  | 0.50 MM |  | 0.50 MM
CS-8 Cordseter | 3. Stretch | 3.1 Stretch Dryer (%การยืด ช่วงทำให้แห้ง) | [SC] | 101.0± 0.2 |  | 101.0± 0.2
|  | 3.2 Stretch Hot ( %การยืด ช่วงร้อน) | [SC] | 102.5± 0.2 |  | 102.5± 0.2
|  | 3.3 Stretch Normal( %การยืด ช่วงปกติ) | [SC] | 98.5± 0.2 |  | 98.5± 0.2
|  | 3.4 Stretch Total ( %การยืด รวม) |  | 102 |  | 102
| 4. Temp | Temp Dryer (อุณหภูมิ ช่วงทำให้แห้ง) | [SC] | 245 ± 3 |  | 245 ± 3
|  | Temp Hot (อุณหภูมิ ช่วงร้อน) | [SC] | 252 ± 3 |  | 252 ± 3
|  | Temp Normal ( อุณหภูมิช่วงปกติ) | [SC] | 252 ± 3 |  | 252 ± 3
| 5. Counter | 5.1 Counter setting (m) (การตั้งความยาว) |  | 45500 |  | 45500
| 6. Speed | 6.1 Speed (m/min)(ความเร็วรอบ) | [SC] | 90.0±0.5 |  | 90.0±0.5 | -
| 7. No. of cord | 7.1 No.of cords of processing (จำนวนเชือกที่ใช้กับขบวนการ) |  | 128 |  | 128 | -
| 8. Sofnor | 8.1 Sofnor(ปรับให้นิ่ม) |  | 50 mm. |  | 50 mm. | -
|  | 8.2 Draw nip(ลูกกลิ้งกด) |  | 1.5 kg/cm² |  | 1.5 kg/cm²
| 9.Dipping No 1 | 9.1 Solution name(Concentration) (ความเข้มข้น) |  | KT-02(1.3%) |  | KT-02(1.3%)
|  | 9.2 Urethane roller status(การกดลูกกลิ้งยูรีเทน) |  | Close (กดลง) |  | Close (กดลง)
| อ่าง 1. | 9.3 Nip roller pressure (kg/cm2)Front (หน้า) |  | 0 |  | 0
|  | 9.4 Nip roller pressure (kg/cm2)Back (หลัง) |  | 1.0 ± 0.2 |  | 1.0 ± 0.2
|  | 9.5 WPU standard (%)(มาตรฐานการดูดซับน้ำยา) |  | - |  | -
| 10. Dipping No 2 | 10.1 Solution name(Concentration) (ความเข้มข้น) |  | Iso rev3(10.0%) |  | Iso rev3(10.0%)
|  | 10.2 Urethane roller status(การกดลูกกลิ้งยูรีเทน) |  | Close (กดลง) |  | Close (กดลง)
| อ่าง 2. | 10.3 Nip roller pressure (kg/cm2) |  | 0 |  | 0
|  | 10.4 Nip roller pressure (kg/cm2) |  | 1.1 ± 0.2 |  | 1.1 ± 0.2
|  | 10.5 WPU standard (%)(มาตรฐานการดูดซับน้ำยา) |  | - |  | -
CS-9 Winder | 11. Winder | 11.1 Ayame daial (การปรับความห่าง) |  | 17-18 |  | 17-18
|  | 11.2 Contact pressure (kg)ปรับขึ้น-ปรับลง |  | ปรับลง |  | ปรับลง
|  | 11.3 Wind voltage set (Volt) |  | 120 |  | 120
|  | 11.4 Peper Tube color (หลอดสี) |  | 12"Toray reuse |  | 12"Toray reuse
|  | 11.5 Cheese weight (kg) น้ำหนักลูกด้าย |  | 5.0±0.2 |  | 5.0±0.2
| 12. Exhaust Fan | 12.1 Exhaust Fan Dryer |  | 34 Hz. |  | 34 Hz.
|  | 12.2 Exhaust Fan H&N |  | 20 Hz. |  | 20 Hz.
| 13.Spong | 13.1 Spong (ฟองน้ำ) |  | Use(ใช้) |  | Use(ใช้)
FM-CS-17-01 Effective date :25/8/2023 Approved by : CS |  |  |  | Check by |  | Confirm by
|  |  |  | operator / พนักงาน |  | Leader shift / หัวหน้ากะ
Retention: 15 Year