## P1671TT S-8-2
CONFIRMATION CONDITION CHECK SHEET | [5 empty] | เครื่อง M/C
Dipping Process | [5 empty] | Dipping No 2.
Item : | P1671TT |  |  | Date
|  |  |  | วันที่ | …………………………
Lot. No. | ………………………………………………………. |  |  | Remark
เบอร์การผลิต |  |  |  | หมายเหตุ | …………………………
รายการตรวจสอบ |  |  | Special Char. Class | ค่าที่กำหนด | เช็คโดยบุคคลที่ 1 | ค่าที่กำหนด | เช็คโดยบุคคลที่ 2
|  |  |  | (Specification) |  | (Specification)
(Checking Item) |  |  |  | Set | Actual Set | Set | Actual Set
CS 7 Creel | 1. Yarn | 1.1 Cord structure (โครงสร้างเชือก) |  | P1670T/1 |  | P1670T/1
|  | 1.2 Yarn type (ชนิดด้าย) |  | 1670T-360F-705M |  | 1670-360-705M
|  | 1.3 1st twist (การตีเกลียวครั้งที่ 1) |  | 80.0 ± 10.0 (S)T/M |  | 80.0 ± 10.0 (S)T/M
|  | 1.4 2nd twist (การตีเกลียวครั้งที่ 2) |  | - |  | -
|  | 1.5 Label of yarn(ลาเบลชี้บ่งบนลูกด้าย) |  | P1671TT |  | P1671TT
|  | 1.6 Weight (Kg) น้ำหนัก (กก.) |  | 5.10±0.2 |  | 5.10±0.2
| 2. Creel setting | 2.1 Use tensor (ให้น้ำหนักทับ) |  | ใช้ |  | ใช้
|  | 2.2 Knot Condition (สภาวะการต่อด้าย) |  | Air splicer |  | Air splicer
|  | 2.3 ตัวดักปม ( Slub catswe ) |  | 0.50 MM |  | 0.50 MM
CS-8 Cordseter | 3. Stretch | 3.1 Stretch Dryer (%การยืด ช่วงทำให้แห้ง) | [SC] | 101.0± 0.2 |  | 101.0± 0.2
|  | 3.2 Stretch Hot ( %การยืด ช่วงร้อน) | [SC] | 102.5± 0.2 |  | 102.5± 0.2
|  | 3.3 Stretch Normal( %การยืด ช่วงปกติ) | [SC] | 99.0± 0.2 |  | 99.0± 0.2
|  | 3.4 Stretch Total ( %การยืด รวม) |  | 102.5± 0.2 |  | 102.5± 0.2
| 4. Temp | Temp Dryer (อุณหภูมิ ช่วงทำให้แห้ง) | [SC] | 150 ± 3 |  | 150 ± 3
|  | Temp Hot (อุณหภูมิ ช่วงร้อน) | [SC] | 242± 3 |  | 242 ± 3
|  | Temp Normal ( อุณหภูมิช่วงปกติ) | [SC] | 242 ± 3 |  | 242 ± 3
| 5. Counter | 5.1 Counter setting (m) (การตั้งความยาว) |  | 29700 |  | 29700
| 6. Speed | 6.1 Speed (m/min)(ความเร็วรอบ) | [SC] | 40.0±0.5 |  | 40.0±0.5
| 7. No. of cord | 7.1 No.of cords of processing (จำนวนเชือกที่ใช้กับขบวนการ) |  | 148 |  | 148
| 8. Sofnor | 8.1 Sofnor(ปรับให้นิ่ม) |  | - |  | -
|  | 8.2 Draw nip(ลูกกลิ้งกด) |  | - |  | -
| 9.Dipping No 1 | 9.1 Solution name(Concentration) (ความเข้มข้น) |  | CT-7-1 (27.5%) |  | CT-7-1 (27.5%)
| อ่าง 1. | 9.2 Nip roller pressure (kg/cm2)Front (หน้า) |  | 1 |  | 1
|  | 9.3 Nip roller pressure (kg/cm2)Back (หลัง) |  | 2.3 ± 0.3 |  | 2.3 ± 0.3
|  | 9.4 WPU standard (%)(มาตรฐานการดูดซับน้ำยา) |  | 26±2% |  | 26±2%
| 10.Dipping No 2 | 10.1 Solution name(Concentration) (ความเข้มข้น) |  | - |  | -
|  | 10.2Urethane roller status(การกดลูกกลิ้งยูรีเทน) |  | Close (กดลง) |  | Close (กดลง)
| อ่าง 2. | 10.3 Nip roller pressure (kg/cm2) |  | 0 |  | 0
|  | 10.4 Nip roller pressure (kg/cm2) |  | Free |  | Free
|  | 10.5 WPU standard (%) (มาตรฐานการดูดซับน้ำยา) |  | - |  | -
CS-9 Winder | 11. Winder | 11.1 Ayame daial (การปรับความห่าง) |  | 2.9952 |  | 2.9952
|  | 11.2 ปรับลม (Mpa) |  | 0.26 |  | 0.26
|  | 11.3 ปรับสปริง (MM.) |  | 30 มม. |  | 30 มม.
|  | 11.4 Peper Tube color (หลอดสี) |  | หลอดกะดาษ(สีส้ม) |  | หลอดกะดาษ(สีส้ม)
|  | 11.5 Cheese weight (kg) น้ำหนักลูกด้าย |  | 5.1±0.2 |  | 5.1±0.2
| 12. Exhaust Fan | 12.1 Oven 01 Circulating Fan |  | 45 Hz. |  | 45 Hz.
|  | 12.2 Oven 02 Circulating Fan |  | 45 Hz. |  | 45 Hz.
|  | 12.3 Oven 01 Exhaust Fan |  | 20 Hz. |  | 20 Hz.
|  | 12.4 Oven 02 Exhaust Fan |  | 20 Hz. |  | 20 Hz.
|  | 12.5 Oven Front Exhaust Fan |  | 40 Hz. |  | 40 Hz.
|  | 12.6 Oven Back Exhaust Fan |  | 40 Hz. |  | 40 Hz.
| 13.Spong | 13.1 Spong (ฟองน้ำ) |  | Use(ใช้) |  | Use(ใช้)
FM-CS-17-01 Effective date :25/8/2023 Approved by : CS | [5 empty] | Confirm by
|  |  |  | operator / พนักงาน |  | Leader shift / หัวหน้ากะ
Retention: 15 Year

## P1100BI S-8-2 (2)
CONFIRMATION CONDITION CHECK SHEET | [5 empty] | เครื่อง M/C
Dipping Process | [5 empty] | Dipping No 2.
Item : | P1100BI |  |  | Date
|  |  |  | วันที่ | …………………………
Lot. No. | ………………………………………………………. |  |  | Remark
เบอร์การผลิต |  |  |  | หมายเหตุ | …………………………
รายการตรวจสอบ |  |  | Special Char. Class | ค่าที่กำหนด | เช็คโดยบุคคลที่ 1 | ค่าที่กำหนด | เช็คโดยบุคคลที่ 2
|  |  |  | (Specification) |  | (Specification)
(Checking Item) |  |  |  | Set | Actual Set | Set | Actual Set
CS 7 Creel | 1. Yarn | 1.1 Cord structure (โครงสร้างเชือก) |  | P1100T/1 |  | P1100T/1
|  | 1.2 Yarn type (ชนิดด้าย) |  | 1100T-240F-705M |  | 1100T-240F-705M
|  | 1.3 1st twist (การตีเกลียวครั้งที่ 1) |  | 80.0 ± 10.0 (S)T/M |  | 80.0 ± 10.0 (S)T/M
|  | 1.4 2nd twist (การตีเกลียวครั้งที่ 2) |  | - |  | -
|  | 1.5 Label of yarn(ลาเบลชี้บ่งบนลูกด้าย) |  | P1100BI |  | P1100BI
|  | 1.6 Weight (Kg) น้ำหนัก (กก.) |  | 5.1±0.2 |  | 5.1±0.2
| 2. Creel setting | 2.1 Use tensor (ให้น้ำหนักทับ) |  | ใช้ |  | ใช้
|  | 2.2 Knot Condition (สภาวะการต่อด้าย) |  | Air splicer |  | Air splicer
|  | 2.3 ตัวดักปม ( Slub catswe ) |  | 0.50 MM |  | 0.50 MM
CS-8 Cordseter | 3. Stretch | 3.1 Stretch Dryer (%การยืด ช่วงทำให้แห้ง) | [SC] | 101.0± 0.2 |  | 101.0± 0.2
|  | 3.2 Stretch Hot ( %การยืด ช่วงร้อน) | [SC] | 102.5± 0.2 |  | 102.5± 0.2
|  | 3.3 Stretch Normal( %การยืด ช่วงปกติ) | [SC] | 100.0± 0.2 |  | 100.0± 0.2
|  | 3.4 Stretch Total ( %การยืด รวม) |  | 103.5± 0.2 |  | 103.5± 0.2
| 4. Temp | Temp Dryer (อุณหภูมิ ช่วงทำให้แห้ง) | [SC] | 242 ± 3 |  | 242 ± 3
|  | Temp Hot (อุณหภูมิ ช่วงร้อน) | [SC] | 247± 3 |  | 247± 3
|  | Temp Normal ( อุณหภูมิช่วงปกติ) | [SC] | 247 ± 3 |  | 247 ± 3
| 5. Counter | 5.1 Counter setting (m) (การตั้งความยาว) |  | 44900 |  | 44900
| 6. Speed | 6.1 Speed (m/min)(ความเร็วรอบ) | [SC] | 90.0±0.5 |  | 90.0±0.5
| 7. No. of cord | 7.1 No.of cords of processing (จำนวนเชือกที่ใช้กับขบวนการ) |  | 148 |  | 148
| 8. Sofnor | 8.1 Sofnor(ปรับให้นิ่ม) |  | - |  | -
|  | 8.2 Draw nip(ลูกกลิ้งกด) |  | - |  | -
| 9.Dipping No 1 | 9.1 Solution name(Concentration) (ความเข้มข้น) |  | KT-02 (1.3%) |  | KT-02 (1.3%)
|  | 9.2 Urethane roller status(การกดลูกกลิ้งยูรีเทน) |  | Close (กดลง) |  | Close (กดลง)
| อ่าง 1. | 9.3 Nip roller pressure (kg/cm2)Front (หน้า) |  | 0 |  | 0
|  | 9.4 Nip roller pressure (kg/cm2)Back (หลัง) |  | 1.4 ± 0.4 |  | 1.4 ± 0.4
|  | 9.5 WPU std. (%)(มาตรฐานการดูดซับน้ำยา) |  | 20±5% |  | 20±5%
| 10.Dipping No 2 | 10.1 Solution name(Concentration) (ความเข้มข้น) |  | PX-03A (5.0%)+FN-5 |  | PX-03A (5.0%)+FN-5
|  | 10.2 Urethane roller status(การกดลูกกลิ้งยูรีเทน) |  | Close (กดลง) |  | Close (กดลง)
| อ่าง 2. | 10.3 Nip roller pressure (kg/cm2) |  | 0 |  | 0
|  | 10.4 Nip roller pressure (kg/cm2) |  | 2.1 ± 0.4 |  | 2.1 ± 0.4
|  | 10.5 WPU std. (%)(มาตรฐานการดูดซับน้ำยา) |  | 18±5% |  | 18±5%
CS-9 Winder | 11. Winder | 11.1 Ayame daial (การปรับความห่าง) |  | 2.1654 |  | 2.1654
|  | 11.2 ปรับลม (Mpa) |  | 0.28 |  | 0.28
|  | 11.3 ปรับสปริง (MM.) |  | 32 มม. |  | 32 มม.
|  | 11.4 Peper Tube color (หลอดสี) |  | หลอดกะดาษ(สีฟ้า) |  | หลอดกะดาษ(สีฟ้า)
|  | 11.5 Cheese weight (kg) น้ำหนักลูกด้าย |  | 5.1±0.2 |  | 5.1±0.2
| 12. Exhaust Fan | 12.1 Oven 01 Circulating Fan |  | 45 Hz. |  | 45 Hz.
|  | 12.2 Oven 02 Circulating Fan |  | 45 Hz. |  | 45 Hz.
|  | 12.3 Oven 01 Exhaust Fan |  | 20 Hz. |  | 20 Hz.
|  | 12.4 Oven 02 Exhaust Fan |  | 20 Hz. |  | 20 Hz.
|  | 12.5 Oven Front Exhaust Fan |  | 30 Hz. |  | 30 Hz.
|  | 12.6 Oven Back Exhaust Fan |  | 30 Hz. |  | 30 Hz.
| 13.Spong | 13.1 Spong (ฟองน้ำ) |  | Use(ใช้) |  | Use(ใช้)
FM-CS-17-01 Effective date :25/8/2023 Approved by : CS |  |  |  | Check by |  | Confirm by
|  |  |  | operator / พนักงาน |  | Leader shift / หัวหน้ากะ
Retention: 15 Year

## P1100TT S-8-2
CONFIRMATION CONDITION CHECK SHEET | [5 empty] | เครื่อง M/C
Dipping Process | [5 empty] | Dipping No 2.
Item : | P1100TT |  |  | Date
|  |  |  | วันที่ | …………………………
Lot. No. | ………………………………………………………. |  |  | Remark
เบอร์การผลิต |  |  |  | หมายเหตุ | …………………………
รายการตรวจสอบ |  |  | Special Char. Class | ค่าที่กำหนด | เช็คโดยบุคคลที่ 1 | ค่าที่กำหนด | เช็คโดยบุคคลที่ 2
|  |  |  | (Specification) |  | (Specification)
(Checking Item) |  |  |  | Set | Actual Set | Set | Actual Set
CS 7 Creel | 1. Yarn | 1.1 Cord structure (โครงสร้างเชือก) |  | P1100T/1 |  | P1100T/1
|  | 1.2 Yarn type (ชนิดด้าย) |  | 1100T-240F-705M |  | 1100T-240F-705M
|  | 1.3 1st twist (การตีเกลียวครั้งที่ 1) |  | 80.0 ± 10.0 (S)T/M |  | 80.0 ± 10.0 (S)T/M
|  | 1.4 2nd twist (การตีเกลียวครั้งที่ 2) |  | - |  | -
|  | 1.5 Label of yarn(ลาเบลชี้บ่งบนลูกด้าย) |  | P1100TT |  | P1100TT
|  | 1.6 Weight (Kg) น้ำหนัก (กก.) |  | 5.1±0.2 |  | 5.1±0.2
| 2. Creel setting | 2.1 Use tensor (ให้น้ำหนักทับ) |  | ใช้ |  | ใช้
|  | 2.2 Knot Condition (สภาวะการต่อด้าย) |  | Air splicer |  | Air splicer
|  | 2.3 ตัวดักปม ( Slub catswe ) |  | 0.50 MM |  | 0.50 MM
CS-8 Cordseter | 3. Stretch | 3.1 Stretch Dryer (%การยืด ช่วงทำให้แห้ง) | [SC] | 101.0± 0.2 |  | 101.0± 0.2
|  | 3.2 Stretch Hot ( %การยืด ช่วงร้อน) | [SC] | 102.5± 0.2 |  | 102.5± 0.2
|  | 3.3 Stretch Normal( %การยืด ช่วงปกติ) | [SC] | 100.0± 0.2 |  | 100.0± 0.2
|  | 3.4 Stretch Total ( %การยืด รวม) |  | 103.5± 0.2 |  | 103.5± 0.2
| 4. Temp | Temp Dryer (อุณหภูมิ ช่วงทำให้แห้ง) | [SC] | 242 ± 3 |  | 242 ± 3
|  | Temp Hot (อุณหภูมิ ช่วงร้อน) | [SC] | 247± 3 |  | 247± 3
|  | Temp Normal ( อุณหภูมิช่วงปกติ) | [SC] | 247 ± 3 |  | 247 ± 3
| 5. Counter | 5.1 Counter setting (m) (การตั้งความยาว) |  | 44900 |  | 44900
| 6. Speed | 6.1 Speed (m/min)(ความเร็วรอบ) | [SC] | 90.0±0.5 |  | 90.0±0.5 | -
| 7. No. of cord | 7.1 No.of cords of processing (จำนวนเชือกที่ใช้กับขบวนการ) |  | 148 |  | 148 | -
| 8. Sofnor | 8.1 Sofnor(ปรับให้นิ่ม) |  | - |  | - | -
|  | 8.2 Draw nip(ลูกกลิ้งกด) |  | - |  | -
| 9.Dipping No 1 | 9.1 Solution name(Concentration) (ความเข้มข้น) |  | KT-02 (1.3%) |  | KT-02 (1.3%)
|  | 9.2 Urethane roller status(การกดลูกกลิ้งยูรีเทน) |  | Close (กดลง) |  | Close (กดลง)
| อ่าง 1. | 9.3 Nip roller pressure (kg/cm2)Front (หน้า) |  | 0 |  | 0
|  | 9.4 Nip roller pressure (kg/cm2)Back (หลัง) |  | 1.4 ± 0.4 |  | 1.4 ± 0.4
|  | 9.5 WPU std. (%)(มาตรฐานการดูดซับน้ำยา) |  | 20±5% |  | 20±5%
| 10. Dipping No 2 | 10.1 Solution name(Concentration) (ความเข้มข้น) |  | PX-03A (5.0%)+FN-5 |  | PX-03A (5.0%)+FN-5
|  | 10.2 Urethane roller status(การกดลูกกลิ้งยูรีเทน) |  | Close (กดลง) |  | Close (กดลง)
| อ่าง 2. | 10.3 Nip roller pressure (kg/cm2) |  | 0 |  | 0
|  | 10.4 Nip roller pressure (kg/cm2) |  | 2.1 ± 0.4 |  | 2.1 ± 0.4
|  | 10.5 WPU std. (%)(มาตรฐานการดูดซับน้ำยา) |  | 18±5% |  | 18±5%
CS-9 Winder | 11. Winder | 11.1 Ayame daial (การปรับความห่าง) |  | 2.1654 |  | 2.1654
|  | 11.2 ปรับลม (Mpa) |  | 0.28 |  | 0.28
|  | 11.3 ปรับสปริง (MM.) |  | 32 มม. |  | 32 มม.
|  | 11.4 Peper Tube color (หลอดสี) |  | หลอดกะดาษ(สีฟ้า) |  | หลอดกะดาษ(สีฟ้า)
|  | 11.5 Cheese weight (kg) น้ำหนักลูกด้าย |  | 5.1±0.2 |  | 5.1±0.2
| 12. Exhaust Fan | 12.1 Oven 01 Circulating Fan |  | 45 Hz. |  | 45 Hz.
|  | 12.2 Oven 02 Circulating Fan |  | 45 Hz. |  | 45 Hz.
|  | 12.3 Oven 01 Exhaust Fan |  | 20 Hz. |  | 20 Hz.
|  | 12.4 Oven 02 Exhaust Fan |  | 20 Hz. |  | 20 Hz.
|  | 12.5 Oven Front Exhaust Fan |  | 30 Hz. |  | 30 Hz.
|  | 12.6 Oven Back Exhaust Fan |  | 30 Hz. |  | 30 Hz.
| 13.Spong | 13.1 Spong (ฟองน้ำ) |  | Use(ใช้) |  | Use(ใช้)
FM-CS-17-01 Effective date :25/8/2023 Approved by : CS |  |  |  | Check by |  | Confirm by
|  |  |  | operator / พนักงาน |  | Leader shift / หัวหน้ากะ
Retention: 15 Year

## P1402TRH
CONFIRMATION CONDITION CHECK SHEET | [5 empty] | เครื่อง M/C
Dipping Process | [5 empty] | Dipping No 2.
Item : | P1402TRH |  |  | Date
|  |  |  | วันที่ | …………………………
Lot. No. | ………………………………………………………. |  |  | Remark
เบอร์การผลิต |  |  |  | หมายเหตุ | …………………………
รายการตรวจสอบ |  |  | Special Char. Class | ค่าที่กำหนด | เช็คโดยบุคคลที่ 1 | ค่าที่กำหนด | เช็คโดยบุคคลที่ 2
|  |  |  | (Specification) |  | (Specification)
(Checking Item) |  |  |  | Set | Actual Set | Set | Actual Set
CS 7 Creel | 1. Yarn | 1.1 Cord structure (โครงสร้างเชือก) |  | P1400T//2 |  | P1400T//2
|  | 1.2 Yarn type (ชนิดด้าย) |  | 1400T-204F-1781 |  | 1400T-204F-1781
|  | 1.3 1st twist (การตีเกลียวครั้งที่ 1) |  | 45.0±20 (S)T/M |  | 45.0±20 (S)T/M
|  | 1.4 2nd twist (การตีเกลียวครั้งที่ 2) |  | - |  | -
|  | 1.5 Label of yarn(ลาเบลชี้บ่งบนลูกด้าย) |  | P1400T |  | P1400T
|  | 1.6 Weight (Kg) น้ำหนัก (กก.) |  | 4.4±0.1 |  | 4.4±0.1
| 2. Creel setting | 2.1 Use tensor (ให้น้ำหนักทับ) |  | ไม่ใช้ |  | ไม่ใช้
|  | 2.2 Knot Condition (สภาวะการต่อด้าย) |  | Air splicer |  | Air splicer
|  | 2.3 ตัวดักปม ( Slub catswe ) |  | 0.60 MM |  | 0.60 MM
CS-8 Cordseter | 3. Stretch | 3.1 Stretch Dryer (%การยืด ช่วงทำให้แห้ง) | [SC] | 100.0± 0.2 |  | 100.0± 0.2
|  | 3.2 Stretch Hot ( %การยืด ช่วงร้อน) | [SC] | 97.5± 0.2 |  | 97.5± 0.2
|  | 3.3 Stretch Normal( %การยืด ช่วงปกติ) | [SC] | 93.5± 0.2 |  | 93.5± 0.2
|  | 3.4 Stretch Total ( %การยืด รวม) |  | 91.2± 0.2 |  | 91.2± 0.2
| 4. Temp | Temp Dryer (อุณหภูมิ ช่วงทำให้แห้ง) | [SC] | 120 ± 3 |  | 120 ± 3
|  | Temp Hot (อุณหภูมิ ช่วงร้อน) | [SC] | 260± 3 |  | 260± 3
|  | Temp Normal ( อุณหภูมิช่วงปกติ) | [SC] | 260 ± 3 |  | 260 ± 3
| 5. Counter | 5.1 Counter setting (m) (การตั้งความยาว) |  | 14200 |  | 14200
| 6. Speed | 6.1 Speed (m/min)(ความเร็วรอบ) | [SC] | 80.0±0.5 |  | 80.0±0.5
| 7. No. of cord | 7.1 No.of cords of processing (จำนวนเชือกที่ใช้กับขบวนการ) |  | 148 |  | 148
| 8. Sofnor | 8.1 Sofnor(ปรับให้นิ่ม) |  | 70 DEC. |  | 70 DEC.
|  | 8.2 Draw nip(ลูกกลิ้งกด) |  | 1.5 |  | 1.5
| 9.Dipping No 1 | 9.1 Solution name(Concentration) (ความเข้มข้น) |  | MX-03BR(12.0%) |  | MX-03BR(12.0%)
|  | 9.2 Urethane roller status(การกดลูกกลิ้งยูรีเทน) |  | Close (กดลง) |  | Close (กดลง)
| อ่าง 1. | 9.2 Nip roller pressure (kg/cm2)Front (หน้า) |  | 0 |  | 0
|  | 9.3 Nip roller pressure (kg/cm2)Back (หลัง) |  | 2.0 ± 0.2 |  | 2.0 ± 0.2
|  | 9.4 WPU standard (%)(มาตรฐานการดูดซับน้ำยา) |  | - |  | -
| 10. Dipping No 2 | 10.1 Solution name(Concentration) (ความเข้มข้น) |  | - |  | -
| อ่าง 2. | 10.2 Nip roller pressure (kg/cm2) |  | Free |  | Free
|  | 10.3 Nip roller pressure (kg/cm2) |  | Free |  | Free
|  | 10.4 WPU std. (%)(มาตรฐานการดูดซับน้ำยา) |  | - |  | -
CS-9 Winder | 11. Winder | 11.1 Ayame daial (การปรับความห่าง) |  | 2.78475 |  | 2.78475
|  | 11.2 ปรับลม (Mpa) |  | 0.28 |  | 0.28
|  | 11.3 ปรับสปริง (MM.) |  | 27 มม. |  | 27 มม.
|  | 11.4 Peper Tube color (หลอดสี) |  | หลอดกะดาษ(สีส้มใหม่) |  | หลอดกะดาษ(สีส้มใหม่)
|  | 11.5 Cheese weight (kg) น้ำหนักลูกด้าย |  | 4.4±0.1 |  | 4.4±0.1
| 12. Exhaust Fan | 12.1 Oven 01 Circulating Fan |  | 45 Hz. |  | 45 Hz.
|  | 12.2 Oven 02 Circulating Fan |  | 45 Hz. |  | 45 Hz.
|  | 12.3 Oven 01 Exhaust Fan |  | 20 Hz. |  | 20 Hz.
|  | 12.4 Oven 02 Exhaust Fan |  | 20 Hz. |  | 20 Hz.
|  | 12.5 Oven Front Exhaust Fan |  | 30 Hz. |  | 30 Hz.
|  | 12.6 Oven Back Exhaust Fan |  | 30 Hz. |  | 30 Hz.
| 13.Spong | 13.1 Spong (ฟองน้ำ) |  | Use(ใช้) |  | Use(ใช้)
FM-CS-17-01 Effective date :25/8/2023 Approved by : CS |  |  |  | Check by |  | Confirm by
|  |  |  | operator / พนักงาน |  | Leader shift / หัวหน้ากะ
Retention: 15 Year

## KT3S71
CONFIRMATION CONDITION CHECK SHEET | [5 empty] | เครื่อง M/C
Dipping Process | [5 empty] | Dipping No 2.
Item : | KT3S71 |  |  | Date
|  |  |  | วันที่ | …………………………
Lot. No. | ………………………………………………………. |  |  | Remark
เบอร์การผลิต |  |  |  | หมายเหตุ | …………………………
รายการตรวจสอบ |  |  | Special Char. Class | ค่าที่กำหนด | เช็คโดยบุคคลที่ 1 | ค่าที่กำหนด | เช็คโดยบุคคลที่ 2
|  |  |  | (Specification) |  | (Specification)
(Checking Item) |  |  |  | Set | Actual Set | Set | Actual Set
CS 7 Creel | 1. Yarn | 1.1 Cord structure (โครงสร้างเชือก) |  | P1100T//2 |  | P1100T//2
|  | 1.2 Yarn type (ชนิดด้าย) |  | 1100T-240-707M |  | 1100T-240-707M
|  | 1.3 1st twist (การตีเกลียวครั้งที่ 1) |  | 120.0± 15.0 (S)T/M |  | 120.0± 15.0 (S)T/M
|  | 1.4 2nd twist (การตีเกลียวครั้งที่ 2) |  | - |  | -
|  | 1.5 Label of yarn(ลาเบลชี้บ่งบนลูกด้าย) |  | KT3S71 |  | KT3S71
|  | 1.6 Weight (Kg) น้ำหนัก (กก.) |  | 5.0±0.1 |  | 5.0±0.1
| 2. Creel setting | 2.1 Use tensor (ให้น้ำหนักทับ) |  | ไม่ใช้ |  | ไม่ใช้
|  | 2.2 Knot Condition (สภาวะการต่อด้าย) |  | Air splicer |  | Air splicer
|  | 2.3 ตัวดักปม ( Slub catswe ) |  | 0.60 MM |  | 0.60 MM
CS-8 Cordseter | 3. Stretch | 3.1 Stretch Dryer (%การยืด ช่วงทำให้แห้ง) | [SC] | 100.5± 0.2 |  | 100.5± 0.2
|  | 3.2 Stretch Hot ( %การยืด ช่วงร้อน) | [SC] | 102.0± 0.2 |  | 102.0± 0.2
|  | 3.3 Stretch Normal( %การยืด ช่วงปกติ) | [SC] | 96.0± 0.2 |  | 96.0± 0.2
|  | 3.4 Stretch Total ( %การยืด รวม) |  | 98.5± 0.2 |  | 98.5± 0.2
| 4. Temp | Temp Dryer (อุณหภูมิ ช่วงทำให้แห้ง) | [SC] | 105 ± 3 |  | 105 ± 3
|  | Temp Hot (อุณหภูมิ ช่วงร้อน) | [SC] | 245± 3 |  | 245± 3
|  | Temp Normal ( อุณหภูมิช่วงปกติ) | [SC] | 245 ± 3 |  | 245 ± 3
| 5. Counter | 5.1 Counter setting (m) (การตั้งความยาว) |  | 20500 |  | 20500
| 6. Speed | 6.1 Speed (m/min)(ความเร็วรอบ) | [SC] | 60.0±0.5 |  | 60.0±0.5
| 7. No. of cord | 7.1 No.of cords of processing (จำนวนเชือกที่ใช้กับขบวนการ) |  | 148 |  | 148
| 8. Sofnor | 8.1 Sofnor(ปรับให้นิ่ม) |  | 60 DEC. |  | 60 DEC.
|  | 8.2 Draw nip(ลูกกลิ้งกด) |  | 1.5 |  | 1.5
| 9.Dipping No 1 | 9.1 Solution name(Concentration) (ความเข้มข้น) |  | MX-520D rev3(10.0%) |  | MX-520D rev3(10.0%)
| อ่าง 1. | 9.2 Nip roller pressure (kg/cm2)Front (หน้า) |  | 1.0 ± 0.2 |  | 1.0 ± 0.2
|  | 9.3 Nip roller pressure (kg/cm2)Back (หลัง) |  | 2.5 ± 0.5 |  | 2.5 ± 0.5
|  | 9.4 WPU standard (%) (มาตรฐานการดูดซับน้ำยา) |  | 27±4% |  | 27±4%
| 10. Dipping No 2 | 10.1 Solution name(Concentration) (ความเข้มข้น) |  | - |  | -
| อ่าง 2. | 10.2 Nip roller pressure (kg/cm2) |  | 1.0 ± 0.2 |  | 1.0 ± 0.2
|  | 10.3 Nip roller pressure (kg/cm2) |  | Free |  | Free
|  | 10.4 WPU standard (%) (มาตรฐานการดูดซับน้ำยา) |  | - |  | -
CS-9 Winder | 11. Winder | 11.1 Ayame daial (การปรับความห่าง) |  | 2.699055 |  | 2.699055
|  | 11.2 ปรับลม (Mpa) |  | 0.4 |  | 0.4
|  | 11.3 ปรับสปริง (MM.) |  | 17 มม. |  | 17 มม.
|  | 11.4 Peper Tube color (หลอดสี) |  | หลอดกะดาษ(สีฟ้า) |  | หลอดกะดาษ(สีฟ้า)
|  | 11.5 Cheese weight (kg) น้ำหนักลูกด้าย |  | 5.0±0.1 |  | 5.0±0.1
| 12. Exhaust Fan | 12.1 Oven 01 Circulating Fan |  | 45 Hz. |  | 45 Hz.
|  | 12.2 Oven 02 Circulating Fan |  | 45 Hz. |  | 45 Hz.
|  | 12.3 Oven 01 Exhaust Fan |  | 20 Hz. |  | 20 Hz.
|  | 12.4 Oven 02 Exhaust Fan |  | 20 Hz. |  | 20 Hz.
|  | 12.5 Oven Front Exhaust Fan |  | 30 Hz. |  | 30 Hz.
|  | 12.6 Oven Back Exhaust Fan |  | 30 Hz. |  | 30 Hz.
| 13.Spong | 13.1 Spong (ฟองน้ำ) |  | Use(ใช้) |  | Use(ใช้)
FM-CS-17-01 Effective date :25/8/2023 Approved by : CS |  |  |  | Check by |  | Confirm by
|  |  |  | operator / พนักงาน |  | Leader shift / หัวหน้ากะ
Retention: 15 Year

## KT3R16
CONFIRMATION CONDITION CHECK SHEET | [5 empty] | เครื่อง M/C
Dipping Process | [5 empty] | Dipping No 2.
Item : | KT3R16 |  |  | Date
|  |  |  | วันที่ | …………………………
Lot. No. | ………………………………………………………. |  |  | Remark
เบอร์การผลิต |  |  |  | หมายเหตุ | …………………………
รายการตรวจสอบ |  |  | Special Char. Class | ค่าที่กำหนด | เช็คโดยบุคคลที่ 1 | ค่าที่กำหนด | เช็คโดยบุคคลที่ 2
|  |  |  | (Specification) |  | (Specification)
(Checking Item) |  |  |  | Set | Actual Set | Set | Actual Set
CS 7 Creel | 1. Yarn | 1.1 Cord structure (โครงสร้างเชือก) |  | 1100T//2 |  | 1100T//2
|  | 1.2 Yarn type (ชนิดด้าย) |  | 1100T-240-707M |  | 1100T-240-707M
|  | 1.3 1st twist (การตีเกลียวครั้งที่ 1) |  | 60.0± 15.0 (S)T/M |  | 60.0± 15.0 (S)T/M
|  | 1.4 2nd twist (การตีเกลียวครั้งที่ 2) |  | - |  | -
|  | 1.5 Label of yarn(ลาเบลชี้บ่งบนลูกด้าย) |  | KT3R16 |  | KT3R16
|  | 1.6 Weight (Kg) น้ำหนัก (กก.) |  | 5.0±0.1 |  | 5.0±0.1
| 2. Creel setting | 2.1 Use tensor (ให้น้ำหนักทับ) |  | ไม่ใช้ |  | ไม่ใช้
|  | 2.2 Knot Condition (สภาวะการต่อด้าย) |  | Air splicer |  | Air splicer
|  | 2.3 ตัวดักปม ( Slub catswe ) |  | 0.60 MM |  | 0.60 MM
CS-8 Cordseter | 3. Stretch | 3.1 Stretch Dryer (%การยืด ช่วงทำให้แห้ง) | [SC] | 100.5± 0.2 |  | 100.5± 0.2
|  | 3.2 Stretch Hot ( %การยืด ช่วงร้อน) | [SC] | 102.0± 0.2 |  | 102.0± 0.2
|  | 3.3 Stretch Normal( %การยืด ช่วงปกติ) | [SC] | 96.0± 0.2 |  | 96.0± 0.2
|  | 3.4 Stretch Total ( %การยืด รวม) |  | 98.5± 0.2 |  | 98.5± 0.2
| 4. Temp | Temp Dryer (อุณหภูมิ ช่วงทำให้แห้ง) | [SC] | 105 ± 3 |  | 105 ± 3
|  | Temp Hot (อุณหภูมิ ช่วงร้อน) | [SC] | 245± 3 |  | 245± 3
|  | Temp Normal ( อุณหภูมิช่วงปกติ) | [SC] | 245 ± 3 |  | 245 ± 3
| 5. Counter | 5.1 Counter setting (m) (การตั้งความยาว) |  | 20500 |  | 20500
| 6. Speed | 6.1 Speed (m/min)(ความเร็วรอบ) | [SC] | 60.0±0.5 |  | 60.0±0.5
| 7. No. of cord | 7.1 No.of cords of processing (จำนวนเชือกที่ใช้กับขบวนการ) |  | 148 |  | 148
| 8. Sofnor | 8.1 Sofnor(ปรับให้นิ่ม) |  | 60 DEC. |  | 60 DEC.
|  | 8.2 Draw nip(ลูกกลิ้งกด) |  | 1.5 |  | 1.5
| 9.Dipping No 1 | 9.1 Solution name(Concentration) (ความเข้มข้น) |  | MX-520D rev3(10.0%) |  | MX-520D rev3(10.0%)
| อ่าง 1. | 9.2 Nip roller pressure (kg/cm2)Front (หน้า) |  | 1.0 ± 0.2 |  | 1.0 ± 0.2
|  | 9.3 Nip roller pressure (kg/cm2)Back (หลัง) |  | 2.5 ± 0.5 |  | 2.5 ± 0.5
|  | 9.4 WPU standard (%) (มาตรฐานการดูดซับน้ำยา) |  | 27±4% |  | 27±4%
| 10. Dipping No 2 | 10.1 Solution name(Concentration) (ความเข้มข้น) |  | - |  | -
| อ่าง 2. | 10.2 Nip roller pressure (kg/cm2) |  | 1.0 ± 0.2 |  | 1.0 ± 0.2
|  | 10.3 Nip roller pressure (kg/cm2) |  | Free |  | Free
|  | 10.4 WPU standard (%) (มาตรฐานการดูดซับน้ำยา) |  | - |  | -
CS-9 Winder | 11. Winder | 11.1 Ayame daial (การปรับความห่าง) |  | 2.699055 |  | 2.699055
|  | 11.2 ปรับลม (Mpa) |  | 0.3 |  | 0.3
|  | 11.3 ปรับสปริง (MM.) |  | 28 มม. |  | 28 มม.
|  | 11.4 Peper Tube color (หลอดสี) |  | หลอดกะดาษ(สีฟ้า) |  | หลอดกะดาษ(สีฟ้า)
|  | 11.5 Cheese weight (kg) น้ำหนักลูกด้าย |  | 5.0±0.1 |  | 5.0±0.1
| 12. Exhaust Fan | 12.1 Oven 01 Circulating Fan |  | 45 Hz. |  | 45 Hz.
|  | 12.2 Oven 02 Circulating Fan |  | 45 Hz. |  | 45 Hz.
|  | 12.3 Oven 01 Exhaust Fan |  | 20 Hz. |  | 20 Hz.
|  | 12.4 Oven 02 Exhaust Fan |  | 20 Hz. |  | 20 Hz.
|  | 12.5 Oven Front Exhaust Fan |  | 30 Hz. |  | 30 Hz.
|  | 12.6 Oven Back Exhaust Fan |  | 30 Hz. |  | 30 Hz.
| 13.Spong | 13.1 Spong (ฟองน้ำ) |  | Use(ใช้) |  | Use(ใช้)
FM-CS-17-01 Effective date :25/8/2023 Approved by : CS |  |  |  | Check by |  | Confirm by
|  |  |  | operator / พนักงาน |  | Leader shift / หัวหน้ากะ
Retention: 15 Year

## 2220ABT
CONFIRMATION CONDITION CHECK SHEET | [5 empty] | เครื่อง M/C
Dipping Process | [5 empty] | Dipping No 2.
Item : | 2/2/20ABT |  |  | Date
|  |  |  | วันที่ | …………………………
Lot. No. | ………………………………………………………. |  |  | Remark
เบอร์การผลิต |  |  |  | หมายเหตุ | …………………………
รายการตรวจสอบ |  |  | Special Char. Class | ค่าที่กำหนด | เช็คโดยบุคคลที่ 1 | ค่าที่กำหนด | เช็คโดยบุคคลที่ 2
|  |  |  | (Specification) |  | (Specification)
(Checking Item) |  |  |  | Set | Actual Set | Set | Actual Set
CS 7 Creel | 1. Yarn | 1.1 Cord structure (โครงสร้างเชือก) |  | 340T+340T/1/2 |  | 340T+340T/1/2
|  | 1.2 Yarn type (ชนิดด้าย) |  | Mono fy Material |  | Mono fy Material
|  | 1.3 1st twist (การตีเกลียวครั้งที่ 1) |  | 30.0 (S) |  | 30.0 (S)
|  | 1.4 2nd twist (การตีเกลียวครั้งที่ 2) |  | 27.0 (Z) |  | 27.0 (Z)
|  | 1.5 Label of yarn(ลาเบลชี้บ่งบนลูกด้าย) |  | 2220ABT |  | 2220ABT
|  | 1.6 Weight (Kg) น้ำหนัก (กก.) |  | 3.7±0.1 |  | 3.7±0.1
| 2. Creel setting | 2.1 Use tensor (ให้น้ำหนักทับ) |  | ไม่ใช้ |  | ไม่ใช้
|  | 2.2 Knot Condition (สภาวะการต่อด้าย) |  | ใช้การผูกด้วยมือ |  | ใช้การผูกด้วยมือ
|  | 2.3 ตัวดักปม ( Slub catswe ) |  | 0.50 MM |  | 0.50 MM
CS-8 Cordseter | 3. Stretch | 3.1 Stretch Dryer (%การยืด ช่วงทำให้แห้ง) | [SC] | 101.0± 0.2 |  | 101.0± 0.2
|  | 3.2 Stretch Hot ( %การยืด ช่วงร้อน) | [SC] | 100.0± 0.2 |  | 100.0± 0.2
|  | 3.3 Stretch Normal( %การยืด ช่วงปกติ) | [SC] | 96.5± 0.2 |  | 96.5± 0.2
|  | 3.4 Stretch Total ( %การยืด รวม) |  | 97.5± 0.2 |  | 97.5± 0.2
| 4. Temp | Temp Dryer (อุณหภูมิ ช่วงทำให้แห้ง) | [SC] | 100 ± 3 |  | 100 ± 3
|  | Temp Hot (อุณหภูมิ ช่วงร้อน) | [SC] | 190± 3 |  | 190± 3
|  | Temp Normal ( อุณหภูมิช่วงปกติ) | [SC] | 190± 3 |  | 190± 3
| 5. Counter | 5.1 Counter setting (m) (การตั้งความยาว) |  | A=13700m. B=น้อยกว่า13700m. |  | A=13700m. B=น้อยกว่า13700m.
| 6. Speed | 6.1 Speed (m/min)(ความเร็วรอบ) | [SC] | 90.0±0.5 |  | 90.0±0.5
| 7. No. of cord | 7.1 No.of cords of processing (จำนวนเชือกที่ใช้กับขบวนการ) |  | 148 |  | 148
| 8. Sofnor | 8.1 Sofnor(ปรับให้นิ่ม) |  | ­ |  | ­
|  | 8.2 Draw nip(ลูกกลิ้งกด) |  | ­ |  | ­
| 9.Dipping No 1 | 9.1 Solution name(Concentration) (ความเข้มข้น) |  | - |  | -
| อ่าง 1. | 9.2 Nip roller pressure (kg/cm2)Front (หน้า) |  | 1.0 ± 0.2 |  | 1.0 ± 0.2
|  | 9.3 Nip roller pressure (kg/cm2)Back (หลัง) |  | Free |  | Free
|  | 9.4 WPU standard (%) (มาตรฐานการดูดซับน้ำยา) |  | ­ |  | -
| 10. Dipping No 2 | 10.1 Solution name(Concentration) (ความเข้มข้น) |  | - |  | -
| อ่าง 2. | 10.2 Nip roller pressure (kg/cm2) |  | 1.0 ± 0.2 |  | 1.0 ± 0.2
|  | 10.3 Nip roller pressure (kg/cm2) |  | Free |  | Free
|  | 10.4 WPU standard (%) (มาตรฐานการดูดซับน้ำยา) |  | - |  | -
CS-9 Winder | 11. Winder | 11.1 Ayame daial (การปรับความห่าง) |  | 2.74796 |  | 2.74796
|  | 11.2 ปรับลม (Mpa) |  | 0.3 |  | 0.3
|  | 11.3 ปรับสปริง (MM.) |  | 30 มม. |  | 30 มม.
|  | 11.4 Peper Tube color (หลอดสี) |  | A=สีส้ม B=สีฟ้า |  | A=สีส้ม B=สีฟ้า
|  | 11.5 Cheese weight (kg) น้ำหนักลูกด้าย |  | (A=2.0กก.)(B=1.3-1.9กก.) |  | (A=2.0กก.)(B=1.3-1.9กก.)
| 12. Exhaust Fan | 12.1 Oven 01 Circulating Fan |  | 45 Hz. |  | 45 Hz.
|  | 12.2 Oven 02 Circulating Fan |  | 45 Hz. |  | 45 Hz.
|  | 12.3 Oven 01 Exhaust Fan |  | 20 Hz. |  | 20 Hz.
|  | 12.4 Oven 02 Exhaust Fan |  | 20 Hz. |  | 20 Hz.
|  | 12.5 Oven Front Exhaust Fan |  | 40 Hz. |  | 40 Hz.
|  | 12.6 Oven Back Exhaust Fan |  | 40 Hz. |  | 40 Hz.
| 13.Spong | 13.1 Spong (ฟองน้ำ) |  | ไม่ใช้ฟองน้ำ |  | ไม่ใช้ฟองน้ำ
FM-CS-17-01 Effective date :25/8/2023 Approved by : CS |  |  |  | Check by |  | Confirm by
|  |  |  | operator / พนักงาน |  | Leader shift / หัวหน้ากะ
Retention: 15 Year

## 3220ABT
CONFIRMATION CONDITION CHECK SHEET | [5 empty] | เครื่อง M/C
Dipping Process | [5 empty] | Dipping No 2.
Item : | 3/2/20ABT |  |  | Date
| ………………………………………………………. |  |  | วันที่ | …………………………
Lot. No. | ………………………………………………………. |  |  | Remark
เบอร์การผลิต |  |  |  | หมายเหตุ | …………………………
รายการตรวจสอบ |  |  | Special Char. Class | ค่าที่กำหนด | เช็คโดยบุคคลที่ 1 | ค่าที่กำหนด | เช็คโดยบุคคลที่ 2
|  |  |  | (Specification) |  | (Specification)
(Checking Item) |  |  |  | Set | Actual Set | Set | Actual Set
CS -7 Creel | 1. Yarn | 1.1 Cord structure (โครงสร้างเชือก) |  | 340T+340T/1/2 |  | 340T+340T/1/2
|  | 1.2 Yarn type (ชนิดด้าย) |  | Mono fy Material |  | Mono fy Material
|  | 1.3 1st twist (การตีเกลียวครั้งที่ 1) |  | 24.5 (Z) |  | 24.5 (Z)
|  | 1.4 2nd twist (การตีเกลียวครั้งที่ 2) |  | 20.5 (S) |  | 20.5 (S)
|  | 1.5 Label of yarn(ลาเบลชี้บ่งบนลูกด้าย) |  | 3220ABT |  | 3220ABT
|  | 1.6 Weight (Kg) น้ำหนัก (กก.) |  | 2.8±0.1 |  | 2.8±0.1
| 2. Creel setting | 2.1 Use tensor (ให้น้ำหนักทับ) |  | ไม่ใช้ |  | ไม่ใช้
|  | 2.2 Knot Condition (สภาวะการต่อด้าย) |  | ใช้การผูกด้วยมือ |  | ใช้การผูกด้วยมือ
|  | 2.3 ตัวดักปม ( Slub catswe ) |  | 0.50 MM |  | 0.50 MM
CS-8 Cordseter | 3. Stretch | 3.1 Stretch Dryer (%การยืด ช่วงทำให้แห้ง) | [SC] | 101.0± 0.2 |  | 101.0± 0.2
|  | 3.2 Stretch Hot ( %การยืด ช่วงร้อน) | [SC] | 100.0± 0.2 |  | 100.0± 0.2
|  | 3.3 Stretch Normal( %การยืด ช่วงปกติ) | [SC] | 97.0± 0.2 |  | 97.0± 0.2
|  | 3.4 Stretch Total ( %การยืด รวม) |  | 98.0± 0.2 |  | 98.0± 0.2
| 4. Temp | Temp Dryer (อุณหภูมิ ช่วงทำให้แห้ง) | [SC] | 100 ± 3 |  | 100 ± 3
|  | Temp Hot (อุณหภูมิ ช่วงร้อน) | [SC] | 190± 3 |  | 190± 3
|  | Temp Normal ( อุณหภูมิช่วงปกติ) | [SC] | 190± 3 |  | 190± 3
| 5. Counter | 5.1 Counter setting (m) (การตั้งความยาว) |  | 13000 |  | 13000
| 6. Speed | 6.1 Speed (m/min)(ความเร็วรอบ) | [SC] | 90.0±0.5 |  | 90.0±0.5
| 7. No. of cord | 7.1 No.of cords of processing (จำนวนเชือกที่ใช้กับขบวนการ) |  | 148 |  | 148
| 8. Sofnor | 8.1 Sofnor(ปรับให้นิ่ม)
8.2 Draw nip(ลูกกลิ้งกด)
| 9.Dipping No 1 | 9.1 Solution name(Concentration) (ความเข้มข้น) |  | - |  | -
| อ่าง 1. | 9.2 Nip roller pressure (kg/cm2)Front (หน้า) |  | 1.0 ± 0.2 |  | 1.0 ± 0.2
|  | 9.3 Nip roller pressure (kg/cm2)Back (หลัง) |  | Free |  | Free
|  | 9.4 WPU standard (%) (มาตรฐานการดูดซับน้ำยา) |  | - |  | -
| 10. Dipping No 2 | 10.1 Solution name(Concentration) (ความเข้มข้น) |  | - |  | -
| อ่าง 2. | 10.2 Nip roller pressure (kg/cm2) |  | 1.0 ± 0.2 |  | 1.0 ± 0.2
|  | 10.3 Nip roller pressure (kg/cm2) |  | Free |  | Free
|  | 10.4 WPU standard (%) (มาตรฐานการดูดซับน้ำยา) |  | - |  | -
CS-9 Winder | 11. Winder | 11.1 Ayame daial (การปรับความห่าง) |  | 2.74752 |  | 2.74752
|  | 11.2 ปรับลม (Mpa) |  | 0.3 |  | 0.3
|  | 11.3 ปรับสปริง (MM.) |  | 30 มม. |  | 30 มม.
|  | 11.4 Peper Tube color (หลอดสี) |  | สีแดง |  | สีแดง
|  | 11.5 Cheese weight (kg) น้ำหนักลูกด้าย |  | 2.7 |  | 2.7
| 12. Exhaust Fan | 12.1 Oven 01 Circulating Fan |  | 45 Hz. |  | 45 Hz.
|  | 12.2 Oven 02 Circulating Fan |  | 45 Hz. |  | 45 Hz.
|  | 12.3 Oven 01 Exhaust Fan |  | 20 Hz. |  | 20 Hz.
|  | 12.4 Oven 02 Exhaust Fan |  | 20 Hz. |  | 20 Hz.
|  | 12.5 Oven Front Exhaust Fan |  | 40 Hz. |  | 40 Hz.
|  | 12.6 Oven Back Exhaust Fan |  | 40 Hz. |  | 40 Hz.
| 13.Spong | 13.1 Spong (ฟองน้ำ) |  | ไม่ใช้ฟองน้ำ |  | ไม่ใช้ฟองน้ำ
FM-CS-17-01 Effective date :25/8/2023 Approved by : CS |  |  |  | Check by |  | Confirm by
|  |  |  | operator / พนักงาน |  | Leader shift / หัวหน้ากะ
Retention: 15 Year

## 8335
CONFIRMATION CONDITION CHECK SHEET | [5 empty] | เครื่อง M/C
Dipping Process | [5 empty] | Dipping No 2.
Item : | 8335 |  |  | Date
|  |  |  | วันที่ | …………………………
Lot. No. | ………………………………………………………. |  |  | Remark
เบอร์การผลิต |  |  |  | หมายเหตุ | …………………………
รายการตรวจสอบ |  |  | Special Char. Class | ค่าที่กำหนด | เช็คโดยบุคคลที่ 1 | ค่าที่กำหนด | เช็คโดยบุคคลที่ 2
|  |  |  | (Specification) |  | (Specification)
(Checking Item) |  |  |  | Set | Actual Set | Set | Actual Set
CS 7 Creel | 1. Yarn | 1.1 Cord structure (โครงสร้างเชือก) |  | P1800T/1 |  | P1800T/1
|  | 1.2 Yarn type (ชนิดด้าย) |  | 1800T-288F-707C |  | 1800T-288F-707C
|  | 1.3 1st twist (การตีเกลียวครั้งที่ 1) |  | 75.0 ± 15.0 (S)T/M |  | 75.0 ± 15.0 (S)T/M
|  | 1.4 2nd twist (การตีเกลียวครั้งที่ 2) |  | - |  | -
|  | 1.5 Label of yarn(ลาเบลชี้บ่งบนลูกด้าย) |  | 8335 |  | 8335
|  | 1.6 Weight (Kg) น้ำหนัก (กก.) |  | 5.7±0.3 |  | 5.7±0.3
| 2. Creel setting | 2.1 Use tensor (ให้น้ำหนักทับ) |  | ไม่ใช้ |  | ไม่ใช้
|  | 2.2 Knot Condition (สภาวะการต่อด้าย) |  | Air splicer |  | Air splicer
|  | 2.3 ตัวดักปม ( Slub catswe ) |  | 0.50 MM |  | 0.50 MM
CS-8 Cordseter | 3. Stretch | 3.1 Stretch Dryer (%การยืด ช่วงทำให้แห้ง) | [SC] | 100.5± 0.2 |  | 100.5± 0.2
|  | 3.2 Stretch Hot ( %การยืด ช่วงร้อน) | [SC] | 103.0± 0.2 |  | 103.0± 0.2
|  | 3.3 Stretch Normal( %การยืด ช่วงปกติ) | [SC] | 102.5± 0.2 |  | 102.5± 0.2
|  | 3.4 Stretch Total ( %การยืด รวม) |  | 106.0± 0.2 |  | 106.0± 0.2
| 4. Temp | Temp Dryer (อุณหภูมิ ช่วงทำให้แห้ง) | [SC] | 110 ± 3 |  | 110 ± 3
|  | Temp Hot (อุณหภูมิ ช่วงร้อน) | [SC] | 255± 3 |  | 255± 3
|  | Temp Normal ( อุณหภูมิช่วงปกติ) | [SC] | 255± 3 |  | 255± 3
| 5. Counter | 5.1 Counter setting (m) (การตั้งความยาว) |  | 33000 |  | 33000
| 6. Speed | 6.1 Speed (m/min)(ความเร็วรอบ) |  | 60.0±0.5 |  | 60.0±0.5
| 7. No. of cord | 7.1 No.of cords of processing (จำนวนเชือกที่ใช้กับขบวนการ) |  | 148 |  | 148
| 8. Sofnor | 8.1 Sofnor(ปรับให้นิ่ม) |  | 60 DEC. |  | 60 DEC.
|  | 8.2 Draw nip(ลูกกลิ้งกด) |  | 1.5 |  | 1.5
| 9.Dipping No 1 | 9.1 Solution name(Concentration) (ความเข้มข้น) |  | AX-09 PV3 (10%) |  | AX-09 PV3 (10%)
| อ่าง 1. | 9.2 Nip roller pressure (kg/cm2)Front (หน้า) |  | 1 |  | 1
|  | 9.3 Nip roller pressure (kg/cm2)Back (หลัง) |  | 3.5 ± 0.3 |  | 3.5 ± 0.3
|  | 9.4 WPU standard (%) (มาตรฐานการดูดซับน้ำยา) |  | - |  | -
| 10. Dipping No 2 | 10.1 Solution name(Concentration) (ความเข้มข้น) |  | - |  | -
| อ่าง 2. | 10.2 Nip roller pressure (kg/cm2) |  | Free |  | Free
|  | 10.3 Nip roller pressure (kg/cm2) |  | Free |  | Free
|  | 10.4 WPU standard (%) (มาตรฐานการดูดซับน้ำยา) |  | - |  | -
CS-9 Winder | 11. Winder | 11.1 Ayame daial (การปรับความห่าง) |  | 2.699055 |  | 2.699055
|  | 11.2 ปรับลม (Mpa) |  | 0.28 |  | 0.28
|  | 11.3 ปรับสปริง (MM.) |  | 30 มม. |  | 30 มม.
|  | 11.4 Peper Tube color (หลอดสี) |  | หลอดกะดาษ(สีฟ้า) |  | หลอดกะดาษ(สีฟ้า)
|  | 11.5 Cheese weight (kg) น้ำหนักลูกด้าย |  | 5.7±0.3 |  | 5.7±0.3
| 12. Exhaust Fan | 12.1 Oven 01 Circulating Fan |  | 45 Hz. |  | 45 Hz.
|  | 12.2 Oven 02 Circulating Fan |  | 45 Hz. |  | 45 Hz.
|  | 12.3 Oven 01 Exhaust Fan |  | 20 Hz. |  | 20 Hz.
|  | 12.4 Oven 02 Exhaust Fan |  | 20 Hz. |  | 20 Hz.
|  | 12.5 Oven Front Exhaust Fan |  | 30 Hz. |  | 30 Hz.
|  | 12.6 Oven Back Exhaust Fan |  | 30 Hz. |  | 30 Hz.
| 13.Spong | 13.1 Spong (ฟองน้ำ) |  | Use(ใช้) |  | Use(ใช้)
FM-CS-17 Effective date :25/8/2022 Approved by : CS |  |  |  | Check by |  | Confirm by
|  |  |  | operator / พนักงาน |  | Leader shift / หัวหน้ากะ
Retention: 15 Year

## 4673
CONFIRMATION CONDITION CHECK SHEET | [5 empty] | เครื่อง M/C
Dipping Process | [5 empty] | Dipping No 2.
Item : | 4673 |  |  | Date
|  |  |  | วันที่ | …………………………
Lot. No. | ………………………………………………………. |  |  | Remark
เบอร์การผลิต |  |  |  | หมายเหตุ | …………………………
รายการตรวจสอบ |  |  | Special Char. Class | ค่าที่กำหนด | เช็คโดยบุคคลที่ 1 | ค่าที่กำหนด | เช็คโดยบุคคลที่ 2
|  |  |  | (Specification) |  | (Specification)
(Checking Item) |  |  |  | Set | Actual Set | Set | Actual Set
CS 7 Creel | 1. Yarn | 1.1 Cord structure (โครงสร้างเชือก) |  | P1800T/1 |  | P1800T/1
|  | 1.2 Yarn type (ชนิดด้าย) |  | 1800T-288-707C |  | 1800T-288-707C
|  | 1.3 1st twist (การตีเกลียวครั้งที่ 1) |  | 75.0 ± 15.0 (S)T/M |  | 75.0 ± 15.0 (S)T/M
|  | 1.4 2nd twist (การตีเกลียวครั้งที่ 2) |  | - |  | -
|  | 1.5 Label of yarn(ลาเบลชี้บ่งบนลูกด้าย) |  | 4673 |  | 4673
|  | 1.6 Weight (Kg) น้ำหนัก (กก.) |  | 5.7±0.3 |  | 5.7±0.3
| 2. Creel setting | 2.1 Use tensor (ให้น้ำหนักทับ) |  | ไม่ใช้ |  | ไม่ใช้
|  | 2.2 Knot Condition (สภาวะการต่อด้าย) |  | Air splicer |  | Air splicer
|  | 2.3 ตัวดักปม ( Slub catswe ) |  | 0.50 MM |  | 0.50 MM
CS-8 Cordseter | 3. Stretch | 3.1 Stretch Dryer (%การยืด ช่วงทำให้แห้ง) | [SC] | 100.5± 0.2 |  | 100.5± 0.2
|  | 3.2 Stretch Hot ( %การยืด ช่วงร้อน) | [SC] | 103.0± 0.2 |  | 103.0± 0.2
|  | 3.3 Stretch Normal( %การยืด ช่วงปกติ) | [SC] | 102.5± 0.2 |  | 102.5± 0.2
|  | 3.4 Stretch Total ( %การยืด รวม) |  | 106.0± 0.2 |  | 106.0± 0.2
| 4. Temp | Temp Dryer (อุณหภูมิ ช่วงทำให้แห้ง) | [SC] | 110 ± 3 |  | 110 ± 3
|  | Temp Hot (อุณหภูมิ ช่วงร้อน) | [SC] | 255± 3 |  | 255± 3
|  | Temp Normal ( อุณหภูมิช่วงปกติ) | [SC] | 255± 3 |  | 255± 3
| 5. Counter | 5.1 Counter setting (m) (การตั้งความยาว) |  | 33000 |  | 33000
| 6. Speed | 6.1 Speed (m/min)(ความเร็วรอบ) | [SC] | 60.0±0.5 |  | 60.0±0.5
| 7. No. of cord | 7.1 No.of cords of processing (จำนวนเชือกที่ใช้กับขบวนการ) |  | 148 |  | 148
| 8. Sofnor | 8.1 Sofnor(ปรับให้นิ่ม) |  | 60 DEC. |  | 60 DEC.
|  | 8.2 Draw nip(ลูกกลิ้งกด) |  | 1.5 |  | 1.5
| 9.Dipping No 1 | 9.1 Solution name(Concentration) (ความเข้มข้น) |  | AX-09 PV3 (10%) |  | AX-09 PV3 (10%)
| อ่าง 1. | 9.2 Nip roller pressure (kg/cm2)Front (หน้า) |  | 1 |  | 1
|  | 9.3 Nip roller pressure (kg/cm2)Back (หลัง) |  | 3.5 ± 0.3 |  | 3.5 ± 0.3
|  | 9.4 WPU standard (%) (มาตรฐานการดูดซับน้ำยา) |  | - |  | -
| 10. Dipping No 2 | 10.1 Solution name(Concentration) (ความเข้มข้น) |  | - |  | -
| อ่าง 2. | 10.2 Nip roller pressure (kg/cm2) |  | Free |  | Free
|  | 10.3 Nip roller pressure (kg/cm2) |  | Free |  | Free
|  | 10.4 WPU standard (%) (มาตรฐานการดูดซับน้ำยา) |  | - |  | -
CS-9 Winder | 11. Winder | 11.1 Ayame daial (การปรับความห่าง) |  | 2.699055 |  | 2.699055
|  | 11.2 ปรับลม (Mpa) |  | 0.28 |  | 0.28
|  | 11.3 ปรับสปริง (MM.) |  | 30 มม. |  | 30 มม.
|  | 11.4 Peper Tube color (หลอดสี) |  | หลอดกะดาษ(สีฟ้า) |  | หลอดกะดาษ(สีฟ้า)
|  | 11.5 Cheese weight (kg) น้ำหนักลูกด้าย |  | 5.7±0.3 |  | 5.7±0.3
| 12. Exhaust Fan | 12.1 Oven 01 Circulating Fan |  | 45 Hz. |  | 45 Hz.
|  | 12.2 Oven 02 Circulating Fan |  | 45 Hz. |  | 45 Hz.
|  | 12.3 Oven 01 Exhaust Fan |  | 20 Hz. |  | 20 Hz.
|  | 12.4 Oven 02 Exhaust Fan |  | 20 Hz. |  | 20 Hz.
|  | 12.5 Oven Front Exhaust Fan |  | 30 Hz. |  | 30 Hz.
|  | 12.6 Oven Back Exhaust Fan |  | 30 Hz. |  | 30 Hz.
| 13.Spong | 13.1 Spong (ฟองน้ำ) |  | Use(ใช้) |  | Use(ใช้)
FM-CS-17-01 Effective date :25/8/2023 Approved by : CS |  |  |  | Check by |  | Confirm by
|  |  |  | operator / พนักงาน |  | Leader shift / หัวหน้ากะ
Retention: 15 Year