## Form
DIP SOLUTION CHECK SHEET | [6 empty] | วันที่ผสม / Mixing date : |  | 2024-02-22 21:30
ลูกค้า / Customer : KFTC |  |  | ชื่อน้ำยาเคลือบ / Dip solution name : KT - 02 (1.3%) |  |  |  |  | Issued by | Date
ผลิตภัณฑ์ / Product item : P1100TT |  |  | องค์ประกอบ / Compound : E - solution | [5 empty] | 2024-02-22 21:30
Lot No. |  | : 240129-01 | ปริมาณน้ำยา / Dip solution quantity (lites) : |  |  |  | 650
1. สูตรผสมน้ำยา / DIP SOLUTION RECIPE : E-solution
เริ่มเวลา / Start time : |  |  | สิ้นสุดเวลา / Finish time : |  |  | Temp (°C) : |  | เตรียมโดย / prepared by :
น้ำยาเคลือบ | Chemical | Chemical | เคมีที่ใช้ | มาตรฐาน/Standard (kg) |  | จากการคำนวณ / | ค่าจริงที่ชั่งได้ / | สภาวะควบคุม /
Solution | No. | Lot no. | Chemical (SC) | Wet | Dry | Calculation Wet (kg) | Actual Wet (kg) | Conditions
| _ | - | Pure water | 987.12 | - | 641.628 |  | 1. ใช้โฮโมมิกเซอร์ในการผสม
| 23 |  | NaOH (100) | 0.05 | 0.05 | 0.0325 |  | 1600~3000 RPM X 15 Min.
E-Solution | 20 |  | Aerisolution OT ( 75 ) | 0.33 | 0.25 | 0.2145 |  | 2. Composition TSC 1.28 %
| 9 |  | EX 614 B ( 100 ) | 12.5 | 12.5 | 8.125 |  | 3. อายุน้ำยาเคลือบ 7 วัน / Life 7 day
| _ |  | Sub Total | 1000 | 12.8 | 650 |  | 4. No Aging
ตรวจเช็คสารเคมีโดย : | [6 empty] | YES or NO
เริ่มเอจจิ้ง Aging Start : |  | No Aging | สิ้นสุดเอจจิ้ง Aging Finish : |  | No Aging |  | Temp.(°C) : | No Aging
2. คุณภาพ / QUALITY : E-solution
น้ำยาเคลือบ / | หัวข้อทดสอบ / | เกณฑ์ / | ค่าที่วัดได้ / | ผลการตัดสิน / |  | ห้อง Lab เท่านั้น / Laboratory only
Solution | Tesing item | Specification | Actual | Judgement
FINAL | pH | 9.7~10.7 |  | Pass / No pass |  | เวลาที่ทดสอบ / Testing time :
| Viscosity | 1.0 ~1.3 |  | Pass / No pass |  | ทดสอบโดย / Tested by :
| TSC | 1.1~1.5 |  | Pass / No pass |  | อนุมัติโดย / Approved by :
3. บันทึก / NOTE
ใช้ความเร็วรอบ 1600~3000 RPM หลังเติม EX 614 B เวลา | [5 empty] | น. | Mixing Condition RPM.
ฝ่ายผลิตเท่านั้น / Production only |  |  |  | Use | ตรวจสอบโดย / Checked by : |  |  | Date :
|  |  |  | No use | อนุมัติโดย / Approved by : |  |  | Date :
FM-CM-06-06 / EJS-EG-08 Effective date : 21 / November / 2023 Approved by : PD | [7 empty] | Retention : 15 year

## KT-02(1.3%) P1100TT ID5
DIP SOLUTION CHECK SHEET | [6 empty] | วันที่ผสม / Mixing date : |  | 2024-02-22 21:30
ลูกค้า / Customer : KFTC |  |  | ชื่อน้ำยาเคลือบ / Dip solution name : KT - 02 (1.3%) |  |  |  |  | Issued by | Date
ผลิตภัณฑ์ / Product item : P1100TT |  |  | องค์ประกอบ / Compound : E - solution | [5 empty] | 2024-02-22 21:30
Lot No. |  | : 240129-01 | ปริมาณน้ำยา / Dip solution quantity (lites) : |  |  |  | 650
1. สูตรผสมน้ำยา / DIP SOLUTION RECIPE : E-solution
เริ่มเวลา / Start time : |  |  | สิ้นสุดเวลา / Finish time : |  |  | Temp (°C) : |  | เตรียมโดย / prepared by :
น้ำยาเคลือบ | Chemical | Chemical | เคมีที่ใช้ | มาตรฐาน/Standard (kg) |  | จากการคำนวณ / | ค่าจริงที่ชั่งได้ / | สภาวะควบคุม /
Solution | No. | Lot no. | Chemical (SC) | Wet | Dry | Calculation Wet (kg) | Actual Wet (kg) | Conditions
| _ | - | Pure water | 987.12 | - | 641.628 |  | 1. ใช้โฮโมมิกเซอร์ในการผสม
| 23 |  | NaOH (100) | 0.05 | 0.05 | 0.0325 |  | 1600~3000 RPM X 15 Min.
E-Solution | 20 |  | Aerisolution OT ( 75 ) | 0.33 | 0.25 | 0.2145 |  | 2. Composition TSC 1.28 %
| 9 |  | EX 614 B ( 100 ) | 12.5 | 12.5 | 8.125 |  | 3. อายุน้ำยาเคลือบ 7 วัน / Life 7 day
| _ |  | Sub Total | 1000 | 12.8 | 650 |  | 4. No Aging
ตรวจเช็คสารเคมีโดย : | [6 empty] | YES or NO
เริ่มเอจจิ้ง Aging Start : |  | No Aging | สิ้นสุดเอจจิ้ง Aging Finish : |  | No Aging |  | Temp.(°C) : | No Aging
2. คุณภาพ / QUALITY : E-solution
น้ำยาเคลือบ / | หัวข้อทดสอบ / | เกณฑ์ / | ค่าที่วัดได้ / | ผลการตัดสิน / |  | ห้อง Lab เท่านั้น / Laboratory only
Solution | Tesing item | Specification | Actual | Judgement
FINAL | pH | 9.7~10.7 |  | Pass / No pass |  | เวลาที่ทดสอบ / Testing time :
| Viscosity | 1.0 ~1.3 |  | Pass / No pass |  | ทดสอบโดย / Tested by :
| TSC | 1.1~1.5 |  | Pass / No pass |  | อนุมัติโดย / Approved by :
3. บันทึก / NOTE
ใช้ความเร็วรอบ 1600~3000 RPM หลังเติม EX 614 B เวลา | [5 empty] | น. | Mixing Condition RPM.
ฝ่ายผลิตเท่านั้น / Production only |  |  |  | Use | ตรวจสอบโดย / Checked by : |  |  | Date :
|  |  |  | No use | อนุมัติโดย / Approved by : |  |  | Date :
FM-CM-06-06 / EJS-EG-08 Effective date : 21 / November / 2023 Approved by : PD | [7 empty] | Retention : 15 year

## KT-02(1.3%) P1671T ID7
DIP SOLUTION CHECK SHEET | [6 empty] | วันที่ผสม / Mixing date : |  | 2024-02-22 21:30
ลูกค้า / Customer : KFTC |  |  | ชื่อน้ำยาเคลือบ / Dip solution name : KT - 02 (1.3%) |  |  |  |  | Issued by | Date
ผลิตภัณฑ์ / Product item : P 1671 T |  |  | องค์ประกอบ / Compound : E - solution | [5 empty] | 2024-02-22 21:30
Lot No. |  | :240126-01 | ปริมาณน้ำยา / Dip solution quantity (lites) : |  |  |  | 350
1. สูตรผสมน้ำยา / DIP SOLUTION RECIPE : E-solution
เริ่มเวลา / Start time : |  |  | สิ้นสุดเวลา / Finish time : |  |  | Temp (°C) : |  | เตรียมโดย / prepared by :
น้ำยาเคลือบ | Chemical | Chemical | เคมีที่ใช้ | มาตรฐาน/Standard (kg) |  | จากการคำนวณ / | ค่าจริงที่ชั่งได้ / | สภาวะควบคุม /
Solution | No. | Lot no. | Chemical (SC) | Wet | Dry | Calculation Wet (kg) | Actual Wet (kg) | Conditions
| _ | - | Pure water | 987.12 | - | 345.492 |  | 1. ใช้โฮโมมิกเซอร์ในการผสม
| 23 |  | NaOH (100) | 0.05 | 0.05 | 0.0175 |  | 1600~3000 RPM X 15 Min.
E-Solution | 20 |  | Aerisolution OT ( 75 ) | 0.33 | 0.25 | 0.1155 |  | 2. Composition TSC 1.28 %
| 9 |  | EX 614 B ( 100 ) | 12.5 | 12.5 | 4.375 |  | 3. อายุน้ำยาเคลือบ 7 วัน / Life 7 day
| _ |  | Sub Total | 1000 | 12.8 | 350 |  | 4. No Aging
ตรวจเช็คสารเคมีโดย : | [6 empty] | YES or NO
เริ่มเอจจิ้ง Aging Start : |  | No Aging | สิ้นสุดเอจจิ้ง Aging Finish : |  | No Aging |  | Temp.(°C) : | No Aging
2. คุณภาพ / QUALITY : E-solution
น้ำยาเคลือบ / | หัวข้อทดสอบ / | เกณฑ์ / | ค่าที่วัดได้ / | ผลการตัดสิน / |  | ห้อง Lab เท่านั้น / Laboratory only
Solution | Tesing item | Specification | Actual | Judgement
FINAL | pH | 9.7~10.7 |  | Pass / No pass |  | เวลาที่ทดสอบ / Testing time :
| Viscosity | 1.0 ~1.3 |  | Pass / No pass |  | ทดสอบโดย / Tested by :
| TSC | 1.1~1.5 |  | Pass / No pass |  | อนุมัติโดย / Approved by :
3. บันทึก / NOTE
ใช้ความเร็วรอบ 1600~3000 RPM หลังเติม EX 614 B เวลา | [5 empty] | น. | Mixing Condition RPM.
ฝ่ายผลิตเท่านั้น / Production only |  |  |  | Use | ตรวจสอบโดย / Checked by : |  |  | Date :
|  |  |  | No use | อนุมัติโดย / Approved by : |  |  | Date :
FM-CM-06-06 / EJS-EG-08 Effective date : 21 / November / 2023 Approved by : PD | [7 empty] | Retention : 15 year

## KT-02(1.3%) P1100ZFT ID13
DIP SOLUTION CHECK SHEET | [6 empty] | วันที่ผสม / Mixing date : |  | 2024-02-22 21:30
ลูกค้า / Custome : Flexitech |  |  | ชื่อน้ำยาเคลือบ / Dip solution name : KT - 02 (1.3%) |  |  |  |  | Issued by | Date
ผลิตภัณฑ์ / Product item : P 1100 ZFT |  |  | องค์ประกอบ / Compound : E - solution | [5 empty] | 2024-02-22 21:30
Lot No. | : | 240126-01 | ปริมาณน้ำยา / Dip solution quantity (lites) : |  |  | 300
1. สูตรผสมน้ำยา / DIP SOLUTION RECIPE : E-solution
เริ่มเวลา / Start time : |  |  | สิ้นสุดเวลา / Finish time ( : |  |  | Temp.(°C) : |  | เตรียมโดย / prepared by :
น้ำยาเคลือบ | Chemical | Chemical | เคมีที่ใช้ | มาตรฐาน/Standard (kg) |  | จากการคำนวณ / | ค่าจริงที่ชั่งได้ / | สภาวะควบคุม /
Solution | No. | Lot no. | Chemical (SC) | Wet | Dry | Calculation Wet (kg) | Actual Wet (kg) | Conditions
E | _ | - | Pure water | 987.12 | - | 296.136 |  | 1. ใช้โฮโมมิกเซอร์ในการผสม
| 23 |  | NaOH (100) | 0.05 | 0.05 | 0.015 |  | 1600~3000 RPM X 15 Min.
| 20 |  | Aerisolution OT ( 75 ) | 0.33 | 0.25 | 0.099 |  | 2. Composition TSC 1.28 %
| 9 |  | EX 614 B ( 100 ) | 12.5 | 12.5 | 3.75 |  | 3. อายุน้ำยาเคลือบ 7 วัน / Life 7 day
| _ |  | Sub Total | 1000 | 12.8 | 300 |  | 4. No Aging
ตรวจเช็คสารเคมีโดย : | [6 empty] | YES or NO
เริ่มเอจจิ้ง Aging Start : |  | No Aging | สิ้นสุดเอจจิ้ง Aging Finish : |  | No Aging |  | Temp.(°C) : | No Aging
2. คุณภาพ / QUALITY : E-solution
น้ำยาเคลือบ / | หัวข้อทดสอบ / | เกณฑ์ / | ค่าที่วัดได้ / | ผลการตัดสิน / |  | ห้อง Lab เท่านั้น / Laboratory only
Solution | Tesing item | Specification | Actual | Judgement
| pH | 9.7~10.7 |  | Pass / No pass |  | เวลาที่ทดสอบ / Testing time :
E-SOLUTION | Viscosity | 1.0 ~1.3 |  | Pass / No pass |  | ทดสอบโดย / Tested by :
| TSC | 1.1~1.5 |  | Pass / No pass |  | อนุมัติโดย / Approved by :
3. บันทึก / NOTE
ใช้ความเร็วรอบ 1600~3000 RPM หลังเติม EX 614 B เวลา | [5 empty] | น. | Mixing Condition RPM.
ฝ่ายผลิตเท่านั้น / Production only |  |  |  | Use | ตรวจสอบโดย / Checked by : |  |  | Date :
|  |  |  | No use | อนุมัติโดย / Approved by : |  |  | Date :
FM-CM-06-06 / EJS-EG-08 Effective date : 21 / November / 2023 Approved by : PD | [7 empty] | Retention : 15 year